## Sheet1
id | name | smiles | ion | medium | type | CO2 | medium-concentration | NaCl | NaHCO3 | CaCl2 | MgCl2 | KCl | Na2SO4 | [Na+]合计 | [Cl-]合计 | [HCO3-] | [Ca2+] | [Mg2+] | [K+] | [SO42+] | temperature | emethod | concentration | time | IE | OTHER
10015 | 4-(2-quinolinylazo)-catechol (AZN-1) | Oc3ccc(/N=N\c2ccc1ccccc1n2)cc3O | 混合型 | NaCl | 盐 | 饱和 | 3.5wt% | 35 | [5 empty] | 13.76068 | 21.23932 | 0 | 0 | 0 | 0 | 0 | 323K | 极化 | 1×10-5 M | OCP稳定40min | 0.398
10016 | 4-(2-quinolinylazo)-catechol (AZN-1) | Oc3ccc(/N=N\c2ccc1ccccc1n2)cc3O | 混合型 | NaCl | 盐 | 饱和 | 3.5wt% | 35 | [5 empty] | 13.76068 | 21.23932 | 0 | 0 | 0 | 0 | 0 | 323K | 极化 | 2.5×10-5 M | OCP稳定40min | 0.589
10017 | 4-(2-quinolinylazo)-catechol (AZN-1) | Oc3ccc(/N=N\c2ccc1ccccc1n2)cc3O | 混合型 | NaCl | 盐 | 饱和 | 3.5wt% | 35 | [5 empty] | 13.76068 | 21.23932 | 0 | 0 | 0 | 0 | 0 | 323K | 极化 | 5×10-5 M | OCP稳定40min | 0.826
10018 | 4-(2-quinolinylazo)-catechol (AZN-1) | Oc3ccc(/N=N\c2ccc1ccccc1n2)cc3O | 混合型 | NaCl | 盐 | 饱和 | 3.5wt% | 35 | [5 empty] | 13.76068 | 21.23932 | 0 | 0 | 0 | 0 | 0 | 323K | 极化 | 1×10-4 M | OCP稳定40min | 0.914
10019 | 4-(2-quinolinylazo)-catechol (AZN-1) | Oc3ccc(/N=N\c2ccc1ccccc1n2)cc3O | 混合型 | NaCl | 盐 | 饱和 | 3.5wt% | 35 | [5 empty] | 13.76068 | 21.23932 | 0 | 0 | 0 | 0 | 0 | 323K | 极化 | 5×10-4 M | OCP稳定40min | 0.983
10020 | 4-(4-phenoxyphenylazo)-1-naphthol (AZN-2) | Oc3ccc(/N=N\c2ccc(Oc1ccccc1)cn2)c4ccccc34 | 混合型 | NaCl | 盐 | 饱和 | 3.5wt% | 35 | [5 empty] | 13.76068 | 21.23932 | 0 | 0 | 0 | 0 | 0 | 323K | 极化 | 1×10-5 M | OCP稳定40min | 0.355
10021 | 4-(4-phenoxyphenylazo)-1-naphthol (AZN-2) | Oc3ccc(/N=N\c2ccc(Oc1ccccc1)cn2)c4ccccc34 | 混合型 | NaCl | 盐 | 饱和 | 3.5wt% | 35 | [5 empty] | 13.76068 | 21.23932 | 0 | 0 | 0 | 0 | 0 | 323K | 极化 | 2.5×10-5 M | OCP稳定40min | 0.561
10022 | 4-(4-phenoxyphenylazo)-1-naphthol (AZN-2) | Oc3ccc(/N=N\c2ccc(Oc1ccccc1)cn2)c4ccccc34 | 混合型 | NaCl | 盐 | 饱和 | 3.5wt% | 35 | [5 empty] | 13.76068 | 21.23932 | 0 | 0 | 0 | 0 | 0 | 323K | 极化 | 5×10-5 M | OCP稳定40min | 0.798
10023 | 4-(4-phenoxyphenylazo)-1-naphthol (AZN-2) | Oc3ccc(/N=N\c2ccc(Oc1ccccc1)cn2)c4ccccc34 | 混合型 | NaCl | 盐 | 饱和 | 3.5wt% | 35 | [5 empty] | 13.76068 | 21.23932 | 0 | 0 | 0 | 0 | 0 | 323K | 极化 | 1×10-4 M | OCP稳定40min | 0.897
10024 | 4-(4-phenoxyphenylazo)-1-naphthol (AZN-2) | Oc3ccc(/N=N\c2ccc(Oc1ccccc1)cn2)c4ccccc34 | 混合型 | NaCl | 盐 | 饱和 | 3.5wt% | 35 | [5 empty] | 13.76068 | 21.23932 | 0 | 0 | 0 | 0 | 0 | 323K | 极化 | 5×10-4 M | OCP稳定40min | 0.972
10025 | 4-(4-pyridylazo)-1-naphthol (AZN-3) | Oc3ccc(/N=N\c2ccc(Oc1ccccc1)cn2)c4ccccc34 | 混合型 | NaCl | 盐 | 饱和 | 3.5wt% | 35 | [5 empty] | 13.76068 | 21.23932 | 0 | 0 | 0 | 0 | 0 | 323K | 极化 | 1×10-5 M | OCP稳定40min | 0.271
10026 | 4-(4-pyridylazo)-1-naphthol (AZN-3) | Oc3ccc(/N=N\c2ccc(Oc1ccccc1)cn2)c4ccccc34 | 混合型 | NaCl | 盐 | 饱和 | 3.5wt% | 35 | [5 empty] | 13.76068 | 21.23932 | 0 | 0 | 0 | 0 | 0 | 323K | 极化 | 2.5×10-5 M | OCP稳定40min | 0.475
10027 | 4-(4-pyridylazo)-1-naphthol (AZN-3) | Oc3ccc(/N=N\c2ccc(Oc1ccccc1)cn2)c4ccccc34 | 混合型 | NaCl | 盐 | 饱和 | 3.5wt% | 35 | [5 empty] | 13.76068 | 21.23932 | 0 | 0 | 0 | 0 | 0 | 323K | 极化 | 5×10-5 M | OCP稳定40min | 0.723
10028 | 4-(4-pyridylazo)-1-naphthol (AZN-3) | Oc3ccc(/N=N\c2ccc(Oc1ccccc1)cn2)c4ccccc34 | 混合型 | NaCl | 盐 | 饱和 | 3.5wt% | 35 | [5 empty] | 13.76068 | 21.23932 | 0 | 0 | 0 | 0 | 0 | 323K | 极化 | 1×10-4 M | OCP稳定40min | 0.852
10029 | 4-(4-pyridylazo)-1-naphthol (AZN-3) | Oc3ccc(/N=N\c2ccc(Oc1ccccc1)cn2)c4ccccc34 | 混合型 | NaCl | 盐 | 饱和 | 3.5wt% | 35 | [5 empty] | 13.76068 | 21.23932 | 0 | 0 | 0 | 0 | 0 | 323K | 极化 | 5×10-4 M | OCP稳定40min | 0.942
10030 | 4-(2- pyridylazo)-1-naphthol (AZN-4) | Oc3ccc(/N=N\c2ccc(Oc1ccccc1)cn2)c4ccccc34 | 混合型 | NaCl | 盐 | 饱和 | 3.5wt% | 35 | [5 empty] | 13.76068 | 21.23932 | 0 | 0 | 0 | 0 | 0 | 323K | 极化 | 1×10-5 M | OCP稳定40min | 0.235
10031 | 4-(2- pyridylazo)-1-naphthol (AZN-4) | Oc3ccc(/N=N\c2ccc(Oc1ccccc1)cn2)c4ccccc34 | 混合型 | NaCl | 盐 | 饱和 | 3.5wt% | 35 | [5 empty] | 13.76068 | 21.23932 | 0 | 0 | 0 | 0 | 0 | 323K | 极化 | 2.5×10-5 M | OCP稳定40min | 0.438
10032 | 4-(2- pyridylazo)-1-naphthol (AZN-4) | Oc3ccc(/N=N\c2ccc(Oc1ccccc1)cn2)c4ccccc34 | 混合型 | NaCl | 盐 | 饱和 | 3.5wt% | 35 | [5 empty] | 13.76068 | 21.23932 | 0 | 0 | 0 | 0 | 0 | 323K | 极化 | 5×10-5 M | OCP稳定40min | 0.665
10033 | 4-(2- pyridylazo)-1-naphthol (AZN-4) | Oc3ccc(/N=N\c2ccc(Oc1ccccc1)cn2)c4ccccc34 | 混合型 | NaCl | 盐 | 饱和 | 3.5wt% | 35 | [5 empty] | 13.76068 | 21.23932 | 0 | 0 | 0 | 0 | 0 | 323K | 极化 | 1×10-4 M | OCP稳定40min | 0.793
10034 | 4-(2- pyridylazo)-1-naphthol (AZN-4) | Oc3ccc(/N=N\c2ccc(Oc1ccccc1)cn2)c4ccccc34 | 混合型 | NaCl | 盐 | 饱和 | 3.5wt% | 35 | [5 empty] | 13.76068 | 21.23932 | 0 | 0 | 0 | 0 | 0 | 323K | 极化 | 5×10-4 M | OCP稳定40min | 0.91
10064 | 2-mercaptopyrimidine (MPY) | S=c1[nH]ccc[nH+]1 | 阳极型 | NaCl | 盐 | 饱和 | 3.5wt% | 35 | [5 empty] | 13.76068 | 21.23932 | 0 | 0 | 0 | 0 | 0 | 298K | 极化 | 100ppm | OCP稳定1h | 0.903
10065 | 2-mercaptopyrimidine (MPY) | S=c1[nH]ccc[nH+]1 | 阳极型 | NaCl | 盐 | 饱和 | 3.5wt% | 35 | [5 empty] | 13.76068 | 21.23932 | 0 | 0 | 0 | 0 | 0 | 343K | 极化 | 100ppm | OCP稳定1h | 0.852
10066 | 4-hydroxy-2-mercapto-6-methylpyrimidine (HMMP) | Cc1cc(=O)[nH]c(=S)[nH]1 | 阳极型 | NaCl | 盐 | 饱和 | 3.5wt% | 35 | [5 empty] | 13.76068 | 21.23932 | 0 | 0 | 0 | 0 | 0 | 298K | 极化 | 100ppm | OCP稳定1h | 0.85
10067 | 4-hydroxy-2-mercapto-6-methylpyrimidine (HMMP) | Cc1cc(=O)[nH]c(=S)[nH]1 | 阳极型 | NaCl | 盐 | 饱和 | 3.5wt% | 35 | [5 empty] | 13.76068 | 21.23932 | 0 | 0 | 0 | 0 | 0 | 343K | 极化 | 100ppm | OCP稳定1h | 0.505
10068 | 4,5-Diamino-2,6-dimercaptopyrimidine (DDMP) | Nc1[nH]c(=S)[nH]c(=S)c1N | 阳极型 | NaCl | 盐 | 饱和 | 3.5wt% | 35 | [5 empty] | 13.76068 | 21.23932 | 0 | 0 | 0 | 0 | 0 | 298K | 极化 | 100ppm | OCP稳定1h | 0.953
10069 | 4,5-Diamino-2,6-dimercaptopyrimidine (DDMP) | Nc1[nH]c(=S)[nH]c(=S)c1N | 阳极型 | NaCl | 盐 | 饱和 | 3.5wt% | 35 | [5 empty] | 13.76068 | 21.23932 | 0 | 0 | 0 | 0 | 0 | 343K | 极化 | 100ppm | OCP稳定1h | 0.93
10075 | quaternary ammonium vanillyl aldehyde oligosaccharide GCOS) | COc4cc(/C=N\C1C(O)C(O)C(CO)OC1OC3OC(CO)C(OC2C(O)C(NCC(O)C[N+](C)(C)C)C(O)OC2CO)C(O)C3N)ccc4O.[Cl-] | 混合型 | NaCl | 盐 | 饱和 | 3.0wt% | 30 | [5 empty] | 11.79487 | 18.20513 | 0 | 0 | 0 | 0 | 0 | 333K | 极化 | 25ppm | OCP稳定1h | 0.769
10076 | quaternary ammonium vanillyl aldehyde oligosaccharide GCOS) | COc4cc(/C=N\C1C(O)C(O)C(CO)OC1OC3OC(CO)C(OC2C(O)C(NCC(O)C[N+](C)(C)C)C(O)OC2CO)C(O)C3N)ccc4O.[Cl-] | 混合型 | NaCl | 盐 | 饱和 | 3.0wt% | 30 | [5 empty] | 11.79487 | 18.20513 | 0 | 0 | 0 | 0 | 0 | 333K | 极化 | 50ppm | OCP稳定1h | 0.875
10077 | quaternary ammonium vanillyl aldehyde oligosaccharide GCOS) | COc4cc(/C=N\C1C(O)C(O)C(CO)OC1OC3OC(CO)C(OC2C(O)C(NCC(O)C[N+](C)(C)C)C(O)OC2CO)C(O)C3N)ccc4O.[Cl-] | 混合型 | NaCl | 盐 | 饱和 | 3.0wt% | 30 | [5 empty] | 11.79487 | 18.20513 | 0 | 0 | 0 | 0 | 0 | 333K | 极化 | 75ppm | OCP稳定1h | 0.89
10078 | quaternary ammonium vanillyl aldehyde oligosaccharide GCOS) | COc4cc(/C=N\C1C(O)C(O)C(CO)OC1OC3OC(CO)C(OC2C(O)C(NCC(O)C[N+](C)(C)C)C(O)OC2CO)C(O)C3N)ccc4O.[Cl-] | 混合型 | NaCl | 盐 | 饱和 | 3.0wt% | 30 | [5 empty] | 11.79487 | 18.20513 | 0 | 0 | 0 | 0 | 0 | 333K | 极化 | 100ppm | OCP稳定1h | 0.912
10079 | quaternary ammonium vanillyl aldehyde oligosaccharide GCOS) | COc4cc(/C=N\C1C(O)C(O)C(CO)OC1OC3OC(CO)C(OC2C(O)C(NCC(O)C[N+](C)(C)C)C(O)OC2CO)C(O)C3N)ccc4O.[Cl-] | 混合型 | NaCl | 盐 | 饱和 | 3.0wt% | 30 | [5 empty] | 11.79487 | 18.20513 | 0 | 0 | 0 | 0 | 0 | 333K | 极化 | 150ppm | OCP稳定1h | 0.976
10080 | quaternary ammonium vanillyl aldehyde oligosaccharide GCOS) | COc4cc(/C=N\C1C(O)C(O)C(CO)OC1OC3OC(CO)C(OC2C(O)C(NCC(O)C[N+](C)(C)C)C(O)OC2CO)C(O)C3N)ccc4O.[Cl-] | 混合型 | NaCl | 盐 | 饱和 | 3.0wt% | 30 | [5 empty] | 11.79487 | 18.20513 | 0 | 0 | 0 | 0 | 0 | 333K | 极化 | 200ppm | OCP稳定1h | 0.994
10081 | pyridine (1-chloromethyl naphthalene) quaternary ammonium salt (1-CPN) | c3cc[n+](Cc1cccc2ccccc12)cc3.[Cl-] | 阳极型 | NaCl | 盐 | 饱和 | 3.0wt% | 30 | [5 empty] | 11.79487 | 18.20513 | 0 | 0 | 0 | 0 | 0 | 333K | 极化 | 2×10-4 M | OCP稳定1h | 0.449
10082 | Thiourea (TU) | NC(N)=S | 阴极型 | NaCl | 盐 | 饱和 | 3.0wt% | 30 | [5 empty] | 11.79487 | 18.20513 | 0 | 0 | 0 | 0 | 0 | 333K | 极化 | 2×10-4 M | OCP稳定1h | 0.554
10083 | quinoline (1-chloromethyl naphthalene) quaternary ammonium salt (1-CQN) | c4ccc3c(C[n+]2cccc1ccccc12)cccc3c4.[Cl-] | 阴极型 | NaCl | 盐 | 饱和 | 3.0wt% | 30 | [5 empty] | 11.79487 | 18.20513 | 0 | 0 | 0 | 0 | 0 | 333K | 极化 | 总浓度为 2×10-4 M | OCP稳定1h | 0.59
10084 | imidazoline (IM) | CCCCCCCC/C=C/CCCCCCC/C1=N/CCN1CCN | 混合型（但以抑制阳极反应为主） | NaCl NaHCO3 CaCl2 MgCl2 | 盐 | 饱和 | 2.587g/L 1.740g/L 0.323g/L 0.070g/L | 2.587 | 1.74 | 0.323 | 0.07 |  |  | 1.49354 | 1.828808 | 1.263571 | 0.1163964 | 0.01768421 | 0 | 0 | 333K | 极化 | 60ppm | OCP稳定1h | 0.8967
10094 | furfuryl mercaptan (FFT) | SCc1ccco1 | 混合型（但以抑制阴极反应为主） | NaCl | 盐 | 饱和 | 3.5wt% | 35 | [5 empty] | 13.76068 | 21.23932 | 0 | 0 | 0 | 0 | 0 | 333K | 极化 | 1ppm | 浸泡1h | 0.774
10095 | furfuryl mercaptan (FFT) | SCc1ccco1 | 混合型（但以抑制阴极反应为主） | NaCl | 盐 | 饱和 | 3.5wt% | 35 | [5 empty] | 13.76068 | 21.23932 | 0 | 0 | 0 | 0 | 0 | 333K | 极化 | 2.5ppm | 浸泡1h | 0.9
10096 | furfuryl mercaptan (FFT) | SCc1ccco1 | 混合型（但以抑制阴极反应为主） | NaCl | 盐 | 饱和 | 3.5wt% | 35 | [5 empty] | 13.76068 | 21.23932 | 0 | 0 | 0 | 0 | 0 | 333K | 极化 | 5ppm | 浸泡1h | 0.911
10097 | furfuryl mercaptan (FFT) | SCc1ccco1 | 混合型（但以抑制阴极反应为主） | NaCl | 盐 | 饱和 | 3.5wt% | 35 | [5 empty] | 13.76068 | 21.23932 | 0 | 0 | 0 | 0 | 0 | 333K | 极化 | 7.5ppm | 浸泡1h | 0.96
10098 | furfuryl mercaptan (FFT) | SCc1ccco1 | 混合型（但以抑制阴极反应为主） | NaCl | 盐 | 饱和 | 3.5wt% | 35 | [5 empty] | 13.76068 | 21.23932 | 0 | 0 | 0 | 0 | 0 | 333K | 极化 | 10ppm | 浸泡1h | 0.959
10099 | difurfuryl disulfide DFDS) | c2coc(CSSCc1ccco1)c2 | 混合型（但以抑制阴极反应为主） | NaCl | 盐 | 饱和 | 3.5wt% | 35 | [5 empty] | 13.76068 | 21.23932 | 0 | 0 | 0 | 0 | 0 | 333K | 极化 | 1ppm | 浸泡1h | 0.959
10100 | difurfuryl disulfide DFDS) | c2coc(CSSCc1ccco1)c2 | 混合型（但以抑制阴极反应为主） | NaCl | 盐 | 饱和 | 3.5wt% | 35 | [5 empty] | 13.76068 | 21.23932 | 0 | 0 | 0 | 0 | 0 | 333K | 极化 | 2.5ppm | 浸泡1h | 0.978
10101 | difurfuryl disulfide DFDS) | c2coc(CSSCc1ccco1)c2 | 混合型（但以抑制阴极反应为主） | NaCl | 盐 | 饱和 | 3.5wt% | 35 | [5 empty] | 13.76068 | 21.23932 | 0 | 0 | 0 | 0 | 0 | 333K | 极化 | 5ppm | 浸泡1h | 0.982
10102 | difurfuryl disulfide DFDS) | c2coc(CSSCc1ccco1)c2 | 混合型（但以抑制阴极反应为主） | NaCl | 盐 | 饱和 | 3.5wt% | 35 | [5 empty] | 13.76068 | 21.23932 | 0 | 0 | 0 | 0 | 0 | 333K | 极化 | 7.5ppm | 浸泡1h | 0.984
10103 | difurfuryl disulfide DFDS) | c2coc(CSSCc1ccco1)c2 | 混合型（但以抑制阴极反应为主） | NaCl | 盐 | 饱和 | 3.5wt% | 35 | [5 empty] | 13.76068 | 21.23932 | 0 | 0 | 0 | 0 | 0 | 333K | 极化 | 10ppm | 浸泡1h | 0.991
10112 | Co-MOF with 2-methylimidazole as an organic ligand | CC1N2CCN1[Co]N7CCN([Co]N6CCN([Co]N5CCN([Co]N4CCN([Co]N3CCN([Co]2)C3C)C4C)C5C)C6C)C7C | 混合型（但以抑制阳极反应为主） | NaCl | 盐 | 饱和 | 3.5wt% | 35 | [5 empty] | 13.76068 | 21.23932 | 0 | 0 | 0 | 0 | 0 | room temperature | 极化 | 0.0125wt% |  | 0.76
10113 | Co-MOF with 2-methylimidazole as an organic ligand | CC1N2CCN1[Co]N7CCN([Co]N6CCN([Co]N5CCN([Co]N4CCN([Co]N3CCN([Co]2)C3C)C4C)C5C)C6C)C7C | 混合型（但以抑制阳极反应为主） | NaCl | 盐 | 饱和 | 3.5wt% | 35 | [5 empty] | 13.76068 | 21.23932 | 0 | 0 | 0 | 0 | 0 | room temperature | 极化 | 0.025wt% |  | 0.83
10114 | Co-MOF with 2-methylimidazole as an organic ligand | CC1N2CCN1[Co]N7CCN([Co]N6CCN([Co]N5CCN([Co]N4CCN([Co]N3CCN([Co]2)C3C)C4C)C5C)C6C)C7C | 混合型（但以抑制阳极反应为主） | NaCl | 盐 | 饱和 | 3.5wt% | 35 | [5 empty] | 13.76068 | 21.23932 | 0 | 0 | 0 | 0 | 0 | room temperature | 极化 | 0.05wt% |  | 0.9
10115 | Co-MOF with 2-methylimidazole as an organic ligand | CC1N2CCN1[Co]N7CCN([Co]N6CCN([Co]N5CCN([Co]N4CCN([Co]N3CCN([Co]2)C3C)C4C)C5C)C6C)C7C | 混合型（但以抑制阳极反应为主） | NaCl | 盐 | 饱和 | 3.5wt% | 35 | [5 empty] | 13.76068 | 21.23932 | 0 | 0 | 0 | 0 | 0 | room temperature | 极化 | 0.075wt% |  | 0.92
10116 | Co-MOF with 2-methylimidazole as an organic ligand | CC1N2CCN1[Co]N7CCN([Co]N6CCN([Co]N5CCN([Co]N4CCN([Co]N3CCN([Co]2)C3C)C4C)C5C)C6C)C7C | 混合型（但以抑制阳极反应为主） | NaCl | 盐 | 饱和 | 3.5wt% | 35 | [5 empty] | 13.76068 | 21.23932 | 0 | 0 | 0 | 0 | 0 | room temperature | 极化 | 0.1wt% |  | 0.97
10128 | Sodium (E)-4-Hydroxy-3-((pyridin-2-ylimino)methyl)benzenesulfonate (H1) | O=S(=O)([O-])c2ccc(O)c(/C=N/c1ccccn1)c2.[Na+] | 混合型 | NaCl | 盐 | 饱和 | 3.5wt% | 35 | [5 empty] | 13.76068 | 21.23932 | 0 | 0 | 0 | 0 | 0 | 323K | 极化 | 1×10-6 M | 浸泡50min | 0.249
10129 | Sodium (E)-4-Hydroxy-3-((pyridin-2-ylimino)methyl)benzenesulfonate (H1) | O=S(=O)([O-])c2ccc(O)c(/C=N/c1ccccn1)c2.[Na+] | 混合型 | NaCl | 盐 | 饱和 | 3.5wt% | 35 | [5 empty] | 13.76068 | 21.23932 | 0 | 0 | 0 | 0 | 0 | 323K | 极化 | 5×10-6 M | 浸泡50min | 0.326
10130 | Sodium (E)-4-Hydroxy-3-((pyridin-2-ylimino)methyl)benzenesulfonate (H1) | O=S(=O)([O-])c2ccc(O)c(/C=N/c1ccccn1)c2.[Na+] | 混合型 | NaCl | 盐 | 饱和 | 3.5wt% | 35 | [5 empty] | 13.76068 | 21.23932 | 0 | 0 | 0 | 0 | 0 | 323K | 极化 | 1×10-5 M | 浸泡50min | 0.504
10131 | Sodium (E)-4-Hydroxy-3-((pyridin-2-ylimino)methyl)benzenesulfonate (H1) | O=S(=O)([O-])c2ccc(O)c(/C=N/c1ccccn1)c2.[Na+] | 混合型 | NaCl | 盐 | 饱和 | 3.5wt% | 35 | [5 empty] | 13.76068 | 21.23932 | 0 | 0 | 0 | 0 | 0 | 323K | 极化 | 5×10-5 M | 浸泡50min | 0.663
10132 | Sodium (E)-4-Hydroxy-3-((pyridin-2-ylimino)methyl)benzenesulfonate (H1) | O=S(=O)([O-])c2ccc(O)c(/C=N/c1ccccn1)c2.[Na+] | 混合型 | NaCl | 盐 | 饱和 | 3.5wt% | 35 | [5 empty] | 13.76068 | 21.23932 | 0 | 0 | 0 | 0 | 0 | 323K | 极化 | 1×10-4 M | 浸泡50min | 0.838
10133 | Sodium (E)-4-Hydroxy-3-((pyridin-2-ylimino)methyl)benzenesulfonate (H1) | O=S(=O)([O-])c2ccc(O)c(/C=N/c1ccccn1)c2.[Na+] | 混合型 | NaCl | 盐 | 饱和 | 3.5wt% | 35 | [5 empty] | 13.76068 | 21.23932 | 0 | 0 | 0 | 0 | 0 | 323K | 极化 | 5×10-4 M | 浸泡50min | 0.925
10134 | Sodium 3,3′-(1E,1′E)-(1,2-Phenylenebis(azan-1-yl-1-ylidene))bis(methan-1-yl-1-ylidene)bis(4-hydroxybenzenesulfonate) (H2) | O=S(=O)([O-])c3ccc(O)c(/C=N/c1ccccc1/N=C/c2cc(S(=O)(=O)[O-])ccc2O)c3.[Na+].[Na+] | 混合型 | NaCl | 盐 | 饱和 | 3.5wt% | 35 | [5 empty] | 13.76068 | 21.23932 | 0 | 0 | 0 | 0 | 0 | 323K | 极化 | 1×10-6 M | 浸泡50min | 0.283
10135 | Sodium 3,3′-(1E,1′E)-(1,2-Phenylenebis(azan-1-yl-1-ylidene))bis(methan-1-yl-1-ylidene)bis(4-hydroxybenzenesulfonate) (H2) | O=S(=O)([O-])c3ccc(O)c(/C=N/c1ccccc1/N=C/c2cc(S(=O)(=O)[O-])ccc2O)c3.[Na+].[Na+] | 混合型 | NaCl | 盐 | 饱和 | 3.5wt% | 35 | [5 empty] | 13.76068 | 21.23932 | 0 | 0 | 0 | 0 | 0 | 323K | 极化 | 5×10-6 M | 浸泡50min | 0.396
10136 | Sodium 3,3′-(1E,1′E)-(1,2-Phenylenebis(azan-1-yl-1-ylidene))bis(methan-1-yl-1-ylidene)bis(4-hydroxybenzenesulfonate) (H2) | O=S(=O)([O-])c3ccc(O)c(/C=N/c1ccccc1/N=C/c2cc(S(=O)(=O)[O-])ccc2O)c3.[Na+].[Na+] | 混合型 | NaCl | 盐 | 饱和 | 3.5wt% | 35 | [5 empty] | 13.76068 | 21.23932 | 0 | 0 | 0 | 0 | 0 | 323K | 极化 | 1×10-5 M | 浸泡50min | 0.576
10137 | Sodium 3,3′-(1E,1′E)-(1,2-Phenylenebis(azan-1-yl-1-ylidene))bis(methan-1-yl-1-ylidene)bis(4-hydroxybenzenesulfonate) (H2) | O=S(=O)([O-])c3ccc(O)c(/C=N/c1ccccc1/N=C/c2cc(S(=O)(=O)[O-])ccc2O)c3.[Na+].[Na+] | 混合型 | NaCl | 盐 | 饱和 | 3.5wt% | 35 | [5 empty] | 13.76068 | 21.23932 | 0 | 0 | 0 | 0 | 0 | 323K | 极化 | 5×10-5 M | 浸泡50min | 0.734
10138 | Sodium 3,3′-(1E,1′E)-(1,2-Phenylenebis(azan-1-yl-1-ylidene))bis(methan-1-yl-1-ylidene)bis(4-hydroxybenzenesulfonate) (H2) | O=S(=O)([O-])c3ccc(O)c(/C=N/c1ccccc1/N=C/c2cc(S(=O)(=O)[O-])ccc2O)c3.[Na+].[Na+] | 混合型 | NaCl | 盐 | 饱和 | 3.5wt% | 35 | [5 empty] | 13.76068 | 21.23932 | 0 | 0 | 0 | 0 | 0 | 323K | 极化 | 1×10-4 M | 浸泡50min | 0.853
10139 | Sodium 3,3′-(1E,1′E)-(1,2-Phenylenebis(azan-1-yl-1-ylidene))bis(methan-1-yl-1-ylidene)bis(4-hydroxybenzenesulfonate) (H2) | O=S(=O)([O-])c3ccc(O)c(/C=N/c1ccccc1/N=C/c2cc(S(=O)(=O)[O-])ccc2O)c3.[Na+].[Na+] | 混合型 | NaCl | 盐 | 饱和 | 3.5wt% | 35 | [5 empty] | 13.76068 | 21.23932 | 0 | 0 | 0 | 0 | 0 | 323K | 极化 | 5×10-4 M | 浸泡50min | 0.957
10140 | Sodium 3,3′-(1E,1′E)-(4-Chloro-1,2-phenylene)bis(azan-1-yl-1-ylidene)bis(methan-1-yl-1-ylidene)bis(4-hydroxybenzenesulfonate) (H3) | O=S(=O)([O-])c3ccc(O)c(/C=N/c1ccc(Cl)cc1/N=C/c2cc(S(=O)(=O)[O-])ccc2O)c3.[Na+].[Na+] | 混合型 | NaCl | 盐 | 饱和 | 3.5wt% | 35 | [5 empty] | 13.76068 | 21.23932 | 0 | 0 | 0 | 0 | 0 | 323K | 极化 | 1×10-6 M | 浸泡50min | 0.319
10141 | Sodium 3,3′-(1E,1′E)-(4-Chloro-1,2-phenylene)bis(azan-1-yl-1-ylidene)bis(methan-1-yl-1-ylidene)bis(4-hydroxybenzenesulfonate) (H3) | O=S(=O)([O-])c3ccc(O)c(/C=N/c1ccc(Cl)cc1/N=C/c2cc(S(=O)(=O)[O-])ccc2O)c3.[Na+].[Na+] | 混合型 | NaCl | 盐 | 饱和 | 3.5wt% | 35 | [5 empty] | 13.76068 | 21.23932 | 0 | 0 | 0 | 0 | 0 | 323K | 极化 | 5×10-6 M | 浸泡50min | 0.437
10142 | Sodium 3,3′-(1E,1′E)-(4-Chloro-1,2-phenylene)bis(azan-1-yl-1-ylidene)bis(methan-1-yl-1-ylidene)bis(4-hydroxybenzenesulfonate) (H3) | O=S(=O)([O-])c3ccc(O)c(/C=N/c1ccc(Cl)cc1/N=C/c2cc(S(=O)(=O)[O-])ccc2O)c3.[Na+].[Na+] | 混合型 | NaCl | 盐 | 饱和 | 3.5wt% | 35 | [5 empty] | 13.76068 | 21.23932 | 0 | 0 | 0 | 0 | 0 | 323K | 极化 | 1×10-5 M | 浸泡50min | 0.653
10143 | Sodium 3,3′-(1E,1′E)-(4-Chloro-1,2-phenylene)bis(azan-1-yl-1-ylidene)bis(methan-1-yl-1-ylidene)bis(4-hydroxybenzenesulfonate) (H3) | O=S(=O)([O-])c3ccc(O)c(/C=N/c1ccc(Cl)cc1/N=C/c2cc(S(=O)(=O)[O-])ccc2O)c3.[Na+].[Na+] | 混合型 | NaCl | 盐 | 饱和 | 3.5wt% | 35 | [5 empty] | 13.76068 | 21.23932 | 0 | 0 | 0 | 0 | 0 | 323K | 极化 | 5×10-5 M | 浸泡50min | 0.775
10144 | Sodium 3,3′-(1E,1′E)-(4-Chloro-1,2-phenylene)bis(azan-1-yl-1-ylidene)bis(methan-1-yl-1-ylidene)bis(4-hydroxybenzenesulfonate) (H3) | O=S(=O)([O-])c3ccc(O)c(/C=N/c1ccc(Cl)cc1/N=C/c2cc(S(=O)(=O)[O-])ccc2O)c3.[Na+].[Na+] | 混合型 | NaCl | 盐 | 饱和 | 3.5wt% | 35 | [5 empty] | 13.76068 | 21.23932 | 0 | 0 | 0 | 0 | 0 | 323K | 极化 | 1×10-4 M | 浸泡50min | 0.895
10145 | Sodium 3,3′-(1E,1′E)-(4-Chloro-1,2-phenylene)bis(azan-1-yl-1-ylidene)bis(methan-1-yl-1-ylidene)bis(4-hydroxybenzenesulfonate) (H3) | O=S(=O)([O-])c3ccc(O)c(/C=N/c1ccc(Cl)cc1/N=C/c2cc(S(=O)(=O)[O-])ccc2O)c3.[Na+].[Na+] | 混合型 | NaCl | 盐 | 饱和 | 3.5wt% | 35 | [5 empty] | 13.76068 | 21.23932 | 0 | 0 | 0 | 0 | 0 | 323K | 极化 | 5×10-4 M | 浸泡50min | 0.986
10146 | 2-phenyl imidazoline | c2ccc(/C1=N/CCN1)cc2 | 混合型 | NaCl | 盐 | 饱和 | 3.0wt% | 30 | [5 empty] | 11.79487 | 18.20513 | 0 | 0 | 0 | 0 | 0 | 293K | 极化 | 100mg/L | 浸泡24h | 0.751
10147 | 2-phenyl imidazoline | c2ccc(/C1=N/CCN1)cc2 | 混合型 | NaCl | 盐 | 饱和 | 3.0wt% | 30 | [5 empty] | 11.79487 | 18.20513 | 0 | 0 | 0 | 0 | 0 | 293K | 极化 | 200mg/L | 浸泡24h | 0.917
10148 | 2-phenyl imidazoline | c2ccc(/C1=N/CCN1)cc2 | 混合型 | NaCl | 盐 | 饱和 | 3.0wt% | 30 | [5 empty] | 11.79487 | 18.20513 | 0 | 0 | 0 | 0 | 0 | 293K | 极化 | 400mg/L | 浸泡24h | 0.931
10149 | 2-phenyl imidazoline | c2ccc(/C1=N/CCN1)cc2 | 混合型 | NaCl | 盐 | 饱和 | 3.0wt% | 30 | [5 empty] | 11.79487 | 18.20513 | 0 | 0 | 0 | 0 | 0 | 293K | 极化 | 700mg/L | 浸泡24h | 0.942
10150 | 2-phenyl imidazoline | c2ccc(/C1=N/CCN1)cc2 | 混合型 | NaCl | 盐 | 饱和 | 3.0wt% | 30 | [5 empty] | 11.79487 | 18.20513 | 0 | 0 | 0 | 0 | 0 | 293K | 极化 | 1000mg/L | 浸泡24h | 0.968
10151 | 2-phenyl imidazoline | c2ccc(/C1=N/CCN1)cc2 | 混合型 | NaCl | 盐 | 饱和 | 3.0wt% | 30 | [5 empty] | 11.79487 | 18.20513 | 0 | 0 | 0 | 0 | 0 | 293K | 极化 | 100mg/L | 浸泡24h | 0.486
10152 | 2-phenyl imidazoline | c2ccc(/C1=N/CCN1)cc2 | 混合型 | NaCl | 盐 | 饱和 | 3.0wt% | 30 | [5 empty] | 11.79487 | 18.20513 | 0 | 0 | 0 | 0 | 0 | 293K | 极化 | 200mg/L | 浸泡24h | 0.805
10153 | 2-phenyl imidazoline | c2ccc(/C1=N/CCN1)cc2 | 混合型 | NaCl | 盐 | 饱和 | 3.0wt% | 30 | [5 empty] | 11.79487 | 18.20513 | 0 | 0 | 0 | 0 | 0 | 293K | 极化 | 400mg/L | 浸泡24h | 0.941
10154 | 2-phenyl imidazoline | c2ccc(/C1=N/CCN1)cc2 | 混合型 | NaCl | 盐 | 饱和 | 3.0wt% | 30 | [5 empty] | 11.79487 | 18.20513 | 0 | 0 | 0 | 0 | 0 | 293K | 极化 | 700mg/L | 浸泡24h | 0.966
10155 | 2-phenyl imidazoline | c2ccc(/C1=N/CCN1)cc2 | 混合型 | NaCl | 盐 | 饱和 | 3.0wt% | 30 | [5 empty] | 11.79487 | 18.20513 | 0 | 0 | 0 | 0 | 0 | 293K | 极化 | 1000mg/L | 浸泡24h | 0.985
10172 | oleic imidazoline (OIM) | C=CCCCCCCC/C=C/CCCCCCC/C1=N/CCN1CCN | 混合型 | NaCl | 盐 | 饱和 | 3.5wt% | 35 | [5 empty] | 13.76068 | 21.23932 | 0 | 0 | 0 | 0 | 0 | 333K | 极化 | 50mg/L | OCP稳定1h | 0.7594
10173 | mercaptoethanol (ME) | OCCS | 阳极型 | NaCl | 盐 | 饱和 | 3.5wt% | 35 | [5 empty] | 13.76068 | 21.23932 | 0 | 0 | 0 | 0 | 0 | 333K | 极化 | 50mg/L | OCP稳定1h | 0.6622
10174 | oleic imidazoline (OIM) | CCCCCCCC/C=C/CCCCCCC/C1=N/CCN1CCN | 混合型 | NaCl NaHCO3 CaCl2 MgCl2 | 盐 | 饱和 | 0.31g/L 0.190g/L 0.920g/L 0.010g/L | 0.31 | 0.19 | 0.92 | 0.01 |  |  | 0.1739042 | 0.7840618 | 0.1379762 | 0.3315315 | 0.002526316 | 0 | 0 | 333K | 极化 | 1mg/L | 浸泡1h | 0.3259
10175 | oleic imidazoline (OIM) | CCCCCCCC/C=C/CCCCCCC/C1=N/CCN1CCN | 混合型 | NaCl NaHCO3 CaCl2 MgCl2 | 盐 | 饱和 | 0.31g/L 0.190g/L 0.920g/L 0.010g/L | 0.31 | 0.19 | 0.92 | 0.01 |  |  | 0.1739042 | 0.7840618 | 0.1379762 | 0.3315315 | 0.002526316 | 0 | 0 | 333K | 极化 | 2.5mg/L | 浸泡1h | 0.6178
10176 | oleic imidazoline (OIM) | CCCCCCCC/C=C/CCCCCCC/C1=N/CCN1CCN | 混合型 | NaCl NaHCO3 CaCl2 MgCl2 | 盐 | 饱和 | 0.31g/L 0.190g/L 0.920g/L 0.010g/L | 0.31 | 0.19 | 0.92 | 0.01 |  |  | 0.1739042 | 0.7840618 | 0.1379762 | 0.3315315 | 0.002526316 | 0 | 0 | 333K | 极化 | 5mg/L | 浸泡1h | 0.7726
10177 | oleic imidazoline (OIM) | CCCCCCCC/C=C/CCCCCCC/C1=N/CCN1CCN | 混合型 | NaCl NaHCO3 CaCl2 MgCl2 | 盐 | 饱和 | 0.31g/L 0.190g/L 0.920g/L 0.010g/L | 0.31 | 0.19 | 0.92 | 0.01 |  |  | 0.1739042 | 0.7840618 | 0.1379762 | 0.3315315 | 0.002526316 | 0 | 0 | 333K | 极化 | 7.5mg/L | 浸泡1h | 0.8193
10178 | oleic imidazoline (OIM) | CCCCCCCC/C=C/CCCCCCC/C1=N/CCN1CCN | 混合型 | NaCl NaHCO3 CaCl2 MgCl2 | 盐 | 饱和 | 0.31g/L 0.190g/L 0.920g/L 0.010g/L | 0.31 | 0.19 | 0.92 | 0.01 |  |  | 0.1739042 | 0.7840618 | 0.1379762 | 0.3315315 | 0.002526316 | 0 | 0 | 333K | 极化 | 10mg/L | 浸泡1h | 0.875
10179 | 2-mercaptobenzimidazole (2-MBI) | Sc2nc1ccccc1[nH]2 | 混合型 | NaCl NaHCO3 CaCl2 MgCl2 | 盐 | 饱和 | 0.31g/L 0.190g/L 0.920g/L 0.010g/L | 0.31 | 0.19 | 0.92 | 0.01 |  |  | 0.1739042 | 0.7840618 | 0.1379762 | 0.3315315 | 0.002526316 | 0 | 0 | 333K | 极化 | 1mg/L | 浸泡1h | 0.8511
10180 | 2-mercaptobenzimidazole (2-MBI) | Sc2nc1ccccc1[nH]2 | 混合型 | NaCl NaHCO3 CaCl2 MgCl2 | 盐 | 饱和 | 0.31g/L 0.190g/L 0.920g/L 0.010g/L | 0.31 | 0.19 | 0.92 | 0.01 |  |  | 0.1739042 | 0.7840618 | 0.1379762 | 0.3315315 | 0.002526316 | 0 | 0 | 333K | 极化 | 2.5mg/L | 浸泡1h | 0.8689
10181 | 2-mercaptobenzimidazole (2-MBI) | Sc2nc1ccccc1[nH]2 | 混合型 | NaCl NaHCO3 CaCl2 MgCl2 | 盐 | 饱和 | 0.31g/L 0.190g/L 0.920g/L 0.010g/L | 0.31 | 0.19 | 0.92 | 0.01 |  |  | 0.1739042 | 0.7840618 | 0.1379762 | 0.3315315 | 0.002526316 | 0 | 0 | 333K | 极化 | 5mg/L | 浸泡1h | 0.9
10182 | 2-mercaptobenzimidazole (2-MBI) | Sc2nc1ccccc1[nH]2 | 混合型 | NaCl NaHCO3 CaCl2 MgCl2 | 盐 | 饱和 | 0.31g/L 0.190g/L 0.920g/L 0.010g/L | 0.31 | 0.19 | 0.92 | 0.01 |  |  | 0.1739042 | 0.7840618 | 0.1379762 | 0.3315315 | 0.002526316 | 0 | 0 | 333K | 极化 | 7.5mg/L | 浸泡1h | 0.9022
10183 | 2-mercaptobenzimidazole (2-MBI) | Sc2nc1ccccc1[nH]2 | 混合型 | NaCl NaHCO3 CaCl2 MgCl2 | 盐 | 饱和 | 0.31g/L 0.190g/L 0.920g/L 0.010g/L | 0.31 | 0.19 | 0.92 | 0.01 |  |  | 0.1739042 | 0.7840618 | 0.1379762 | 0.3315315 | 0.002526316 | 0 | 0 | 333K | 极化 | 10mg/L | 浸泡1h | 0.9222
10209 | Imidazolate of 1-butyl-3-ethyl imidazole | CCCCn1cc[n+](CCC)c1.c1c[n-]cn1 | 混合型 | NaCl | 盐 | 饱和 | 3.0wt% | 30 | [5 empty] | 11.79487 | 18.20513 | 0 | 0 | 0 | 0 | 0 | 298K | 极化 | 10ppm |  | 0.8656
10210 | Imidazolate of 1-butyl-3-ethyl imidazole | CCCCn1cc[n+](CCC)c1.c1c[n-]cn1 | 混合型 | NaCl | 盐 | 饱和 | 3.0wt% | 30 | [5 empty] | 11.79487 | 18.20513 | 0 | 0 | 0 | 0 | 0 | 298K | 极化 | 20ppm |  | 0.906
10211 | Imidazolate of 1-butyl-3-ethyl imidazole | CCCCn1cc[n+](CCC)c1.c1c[n-]cn1 | 混合型 | NaCl | 盐 | 饱和 | 3.0wt% | 30 | [5 empty] | 11.79487 | 18.20513 | 0 | 0 | 0 | 0 | 0 | 298K | 极化 | 50ppm |  | 0.968
10212 | Imidazolate of 1-butyl-3-ethyl imidazole | CCCCn1cc[n+](CCC)c1.c1c[n-]cn1 | 阳极型 | NaCl | 盐 | 饱和 | 3.0wt% | 30 | [5 empty] | 11.79487 | 18.20513 | 0 | 0 | 0 | 0 | 0 | 298K | 极化 | 100ppm |  | 0.937
10213 | Poly(cysteaminoaspartamide) | NC(=O)CCC(=O)NCCS | 混合型（但以抑制阳极反应为主） | NaCl | 盐 | 饱和 | 3.5wt% | 35 | [5 empty] | 13.76068 | 21.23932 | 0 | 0 | 0 | 0 | 0 | 328K | 极化 | 25ppm | OCP稳定1h | 0.927
10214 | Poly(cysteaminoaspartamide) | NC(=O)CCC(=O)NCCS | 混合型（但以抑制阳极反应为主） | NaCl | 盐 | 饱和 | 3.5wt% | 35 | [5 empty] | 13.76068 | 21.23932 | 0 | 0 | 0 | 0 | 0 | 328K | 极化 | 50ppm | OCP稳定1h | 0.945
10215 | Poly(cysteaminoaspartamide) | NC(=O)CCC(=O)NCCS | 混合型（但以抑制阳极反应为主） | NaCl | 盐 | 饱和 | 3.5wt% | 35 | [5 empty] | 13.76068 | 21.23932 | 0 | 0 | 0 | 0 | 0 | 328K | 极化 | 100ppm | OCP稳定1h | 0.95
10216 | Poly(methionenoaspartamide) | CSCCC(NC(=O)CCC(N)=O)C(=O)[O-].[Na+] | 混合型（但以抑制阳极反应为主） | NaCl | 盐 | 饱和 | 3.5wt% | 35 | [5 empty] | 13.76068 | 21.23932 | 0 | 0 | 0 | 0 | 0 | 328K | 极化 | 25ppm | OCP稳定1h | 0.536
10217 | Poly(methionenoaspartamide) | CSCCC(NC(=O)CCC(N)=O)C(=O)[O-].[Na+] | 混合型（但以抑制阳极反应为主） | NaCl | 盐 | 饱和 | 3.5wt% | 35 | [5 empty] | 13.76068 | 21.23932 | 0 | 0 | 0 | 0 | 0 | 328K | 极化 | 50ppm | OCP稳定1h | 0.897
10218 | Poly(methionenoaspartamide) | CSCCC(NC(=O)CCC(N)=O)C(=O)[O-].[Na+] | 混合型（但以抑制阳极反应为主） | NaCl | 盐 | 饱和 | 3.5wt% | 35 | [5 empty] | 13.76068 | 21.23932 | 0 | 0 | 0 | 0 | 0 | 328K | 极化 | 100ppm | OCP稳定1h | 0.938
10219 | oleic-based imidazoline | CCCCCCCC/C=C/CCCCCCC/C1=N/CCN1CCN | 混合型 | NaCl | 盐 | 饱和 | 3.5wt% | 35 | [5 empty] | 13.76068 | 21.23932 | 0 | 0 | 0 | 0 | 0 | 338K | 极化 | 0.2mM/L | OCP稳定1h | 0.7853
10220 | mercaptoethanol | OCCS | 混合型 | NaCl | 盐 | 饱和 | 3.5wt% | 35 | [5 empty] | 13.76068 | 21.23932 | 0 | 0 | 0 | 0 | 0 | 338K | 极化 | 0.2mM/L | OCP稳定1h | 0.6172
10222 | 1,2,4,7,9,10-hexaazacyclopentadeca-1(15),10-diene-3,5,6,8-tetrone | O=C1N/N=C/CCC/C=N/NC(=O)NC(=O)C(=O)N1 | 混合型（但以抑制阳极反应为主） | simulated formation water of CO2 flooding wells |  | 饱和0.0056Mol/L |  | 0.3276 | [5 empty] | 0.1288 | 0.1988 | 0 | 0 | 0 | 0 | 0 | 333K | 极化 | 200ppm | OCP稳定1h | 0.8291
10223 | Imidazoline oleate | CCCCCCCC/C=C/CCCCCCC/C1=N/CCN1CCN | 混合型（但以抑制阳极反应为主） | simulated formation water of CO2 flooding wells |  | 饱和0.0056Mol/L |  | 0.3276 | [5 empty] | 0.1288 | 0.1988 | 0 | 0 | 0 | 0 | 0 | 333K | 极化 | 200ppm | OCP稳定1h | 0.7767
10224 | Imidazoline derivative | CCCCCCCC/C=C/CCCCCCC/C1=N/CCN1CCO | 混合型（但以抑制阳极反应为主） | simulated formation water of CO2 flooding wells |  | 饱和0.0056Mol/L |  | 0.3276 | [5 empty] | 0.1288 | 0.1988 | 0 | 0 | 0 | 0 | 0 | 333K | 极化 | 200ppm | OCP稳定1h | 0.894
10227 | oleic imidazoline | CCCCCCCC/C=C/CCCCCCC/C1=N/CCN1CCN | 混合型 | NaCl NaHCO3 CaCl2 MgCl2 | 盐 | 饱和 | 2.587g/L 1.740g/L 0.323g/L 0.070g/L | 2.587 | 1.74 | 0.323 | 0.07 |  |  | 1.49354 | 1.828808 | 1.263571 | 0.1163964 | 0.01768421 | 0 | 0 | 333K | 极化 | 25ppm | OCP稳定1h | 0.6178
10228 | oleic imidazoline | CCCCCCCC/C=C/CCCCCCC/C1=N/CCN1CCN | 混合型 | NaCl NaHCO3 CaCl2 MgCl2 | 盐 | 饱和 | 2.587g/L 1.740g/L 0.323g/L 0.070g/L | 2.587 | 1.74 | 0.323 | 0.07 |  |  | 1.49354 | 1.828808 | 1.263571 | 0.1163964 | 0.01768421 | 0 | 0 | 333K | 极化 | 50ppm | OCP稳定1h | 0.7726
10229 | oleic imidazoline | CCCCCCCC/C=C/CCCCCCC/C1=N/CCN1CCN | 混合型 | NaCl NaHCO3 CaCl2 MgCl2 | 盐 | 饱和 | 2.587g/L 1.740g/L 0.323g/L 0.070g/L | 2.587 | 1.74 | 0.323 | 0.07 |  |  | 1.49354 | 1.828808 | 1.263571 | 0.1163964 | 0.01768421 | 0 | 0 | 333K | 极化 | 75ppm | OCP稳定1h | 0.8193
10230 | oleic imidazoline | CCCCCCCC/C=C/CCCCCCC/C1=N/CCN1CCN | 混合型 | NaCl NaHCO3 CaCl2 MgCl2 | 盐 | 饱和 | 2.587g/L 1.740g/L 0.323g/L 0.070g/L | 2.587 | 1.74 | 0.323 | 0.07 |  |  | 1.49354 | 1.828808 | 1.263571 | 0.1163964 | 0.01768421 | 0 | 0 | 333K | 极化 | 100ppm | OCP稳定1h | 0.875
10231 | oleic imidazoline | CCCCCCCC/C=C/CCCCCCC/C1=N/CCN1CCN | 混合型 | NaCl NaHCO3 CaCl2 MgCl2 | 盐 | 饱和 | 2.587g/L 1.740g/L 0.323g/L 0.070g/L | 2.587 | 1.74 | 0.323 | 0.07 |  |  | 1.49354 | 1.828808 | 1.263571 | 0.1163964 | 0.01768421 | 0 | 0 | 333K | 极化 | 150ppm | OCP稳定1h | 0.8837
10249 | 4-phenylcoumarin | COc4cc(OC1O[C@H](CO)[C@@H](O)[C@H](O)[C@H]1O)c3c(c2ccc(O)c(O)c2)cc(=O)oc3c4 | 混合型 | NaCl | 盐 | 饱和 | 30g/L | 30 | [7 empty] | 0 | 0 | 0 | 0 | 0 | 298K | 电化学阻抗谱 | 50ppm | OCP稳定1h | 0.754
10254 | L-cysteine | NC(CS)C(=O)O | 混合型 | NaCl KCl NaHCO3 CaCl2 Na2SO4 MgCl2·6H2O | 盐 | 饱和 | 62.36g/L 3.4g/L 0.52g/L 0.57g/L 0.64g/L 4.46g/L | 62.36 | 0.52 | 0.57 | 4.46 | 3.4 | 0.64 | 24.86731 | 43.16039 | 0.377619 | 0.2054054 | 1.126737 | 1.779866 | 0.4326761 | 333K | 极化 | 0.05mM/L | OCP稳定1h | 0.763
10255 | L-cysteine | NC(CS)C(=O)O | 混合型 | NaCl KCl NaHCO3 CaCl2 Na2SO4 MgCl2·6H2O | 盐 | 饱和 | 62.36g/L 3.4g/L 0.52g/L 0.57g/L 0.64g/L 4.46g/L | 62.36 | 0.52 | 0.57 | 4.46 | 3.4 | 0.64 | 24.86731 | 43.16039 | 0.377619 | 0.2054054 | 1.126737 | 1.779866 | 0.4326761 | 333K | 极化 | 0.1mM/L | OCP稳定1h | 0.768
10256 | L-cysteine | NC(CS)C(=O)O | 混合型 | NaCl KCl NaHCO3 CaCl2 Na2SO4 MgCl2·6H2O | 盐 | 饱和 | 62.36g/L 3.4g/L 0.52g/L 0.57g/L 0.64g/L 4.46g/L | 62.36 | 0.52 | 0.57 | 4.46 | 3.4 | 0.64 | 24.86731 | 43.16039 | 0.377619 | 0.2054054 | 1.126737 | 1.779866 | 0.4326761 | 333K | 极化 | 0.2mM/L | OCP稳定1h | 0.805
10257 | L-cysteine | NC(CS)C(=O)O | 混合型 | NaCl KCl NaHCO3 CaCl2 Na2SO4 MgCl2·6H2O | 盐 | 饱和 | 62.36g/L 3.4g/L 0.52g/L 0.57g/L 0.64g/L 4.46g/L | 62.36 | 0.52 | 0.57 | 4.46 | 3.4 | 0.64 | 24.86731 | 43.16039 | 0.377619 | 0.2054054 | 1.126737 | 1.779866 | 0.4326761 | 333K | 极化 | 0.4mM/L | OCP稳定1h | 0.845
10258 | thiourea | NC(N)=S | 混合型 | NaCl KCl NaHCO3 CaCl2 Na2SO4 MgCl2·6H2O | 盐 | 饱和 | 62.36g/L 3.4g/L 0.52g/L 0.57g/L 0.64g/L 4.46g/L | 62.36 | 0.52 | 0.57 | 4.46 | 3.4 | 0.64 | 24.86731 | 43.16039 | 0.377619 | 0.2054054 | 1.126737 | 1.779866 | 0.4326761 | 333K | 极化 | 0.05mM/L | OCP稳定1h | 0.738
10259 | thiourea | NC(N)=S | 混合型 | NaCl KCl NaHCO3 CaCl2 Na2SO4 MgCl2·6H2O | 盐 | 饱和 | 62.36g/L 3.4g/L 0.52g/L 0.57g/L 0.64g/L 4.46g/L | 62.36 | 0.52 | 0.57 | 4.46 | 3.4 | 0.64 | 24.86731 | 43.16039 | 0.377619 | 0.2054054 | 1.126737 | 1.779866 | 0.4326761 | 333K | 极化 | 0.1mM/L | OCP稳定1h | 0.827
10260 | thiourea | NC(N)=S | 混合型 | NaCl KCl NaHCO3 CaCl2 Na2SO4 MgCl2·6H2O | 盐 | 饱和 | 62.36g/L 3.4g/L 0.52g/L 0.57g/L 0.64g/L 4.46g/L | 62.36 | 0.52 | 0.57 | 4.46 | 3.4 | 0.64 | 24.86731 | 43.16039 | 0.377619 | 0.2054054 | 1.126737 | 1.779866 | 0.4326761 | 333K | 极化 | 0.2mM/L | OCP稳定1h | 0.908
10261 | thiourea | NC(N)=S | 混合型 | NaCl KCl NaHCO3 CaCl2 Na2SO4 MgCl2·6H2O | 盐 | 饱和 | 62.36g/L 3.4g/L 0.52g/L 0.57g/L 0.64g/L 4.46g/L | 62.36 | 0.52 | 0.57 | 4.46 | 3.4 | 0.64 | 24.86731 | 43.16039 | 0.377619 | 0.2054054 | 1.126737 | 1.779866 | 0.4326761 | 333K | 极化 | 0.4mM/L | OCP稳定1h | 0.941
10274 | 2-mercaptopyrimidine | Sc1ncccn1 | 混合型（但以抑制阳极反应为主） | NaCl | 盐 | 饱和 | 3wt.% | 30 | [5 empty] | 11.79487 | 18.20513 | 0 | 0 | 0 | 0 | 0 | 293K | 极化 | 5ppm | OCP稳定1h | 0.8637
10275 | 2-mercaptopyrimidine | Sc1ncccn1 | 混合型（但以抑制阳极反应为主） | NaCl | 盐 | 饱和 | 3wt.% | 30 | [5 empty] | 11.79487 | 18.20513 | 0 | 0 | 0 | 0 | 0 | 293K | 极化 | 10ppm | OCP稳定1h | 0.9467
10276 | 2-mercaptopyrimidine | Sc1ncccn1 | 混合型（但以抑制阳极反应为主） | NaCl | 盐 | 饱和 | 3wt.% | 30 | [5 empty] | 11.79487 | 18.20513 | 0 | 0 | 0 | 0 | 0 | 293K | 极化 | 40ppm | OCP稳定1h | 0.953
10277 | 2-mercaptopyrimidine | Sc1ncccn1 | 混合型（但以抑制阳极反应为主） | NaCl | 盐 | 饱和 | 3wt.% | 30 | [5 empty] | 11.79487 | 18.20513 | 0 | 0 | 0 | 0 | 0 | 293K | 极化 | 70ppm | OCP稳定1h | 0.9535
10278 | 2-mercaptopyrimidine | Sc1ncccn1 | 混合型（但以抑制阳极反应为主） | NaCl | 盐 | 饱和 | 3wt.% | 30 | [5 empty] | 11.79487 | 18.20513 | 0 | 0 | 0 | 0 | 0 | 293K | 极化 | 100ppm | OCP稳定1h | 0.9538
10279 | 4-methyl-2-mercaptopyrimidine | Cc1ccnc(S)n1 | 混合型（但以抑制阳极反应为主） | NaCl | 盐 | 饱和 | 3wt.% | 30 | [5 empty] | 11.79487 | 18.20513 | 0 | 0 | 0 | 0 | 0 | 293K | 极化 | 5ppm | OCP稳定1h | 0.7353
10280 | 4-methyl-2-mercaptopyrimidine | Cc1ccnc(S)n1 | 混合型（但以抑制阳极反应为主） | NaCl | 盐 | 饱和 | 3wt.% | 30 | [5 empty] | 11.79487 | 18.20513 | 0 | 0 | 0 | 0 | 0 | 293K | 极化 | 10ppm | OCP稳定1h | 0.7613
10281 | 4-methyl-2-mercaptopyrimidine | Cc1ccnc(S)n1 | 混合型（但以抑制阳极反应为主） | NaCl | 盐 | 饱和 | 3wt.% | 30 | [5 empty] | 11.79487 | 18.20513 | 0 | 0 | 0 | 0 | 0 | 293K | 极化 | 40ppm | OCP稳定1h | 0.9318
10282 | 4-methyl-2-mercaptopyrimidine | Cc1ccnc(S)n1 | 混合型（但以抑制阳极反应为主） | NaCl | 盐 | 饱和 | 3wt.% | 30 | [5 empty] | 11.79487 | 18.20513 | 0 | 0 | 0 | 0 | 0 | 293K | 极化 | 70ppm | OCP稳定1h | 0.9486
10283 | 4-methyl-2-mercaptopyrimidine | Cc1ccnc(S)n1 | 混合型（但以抑制阳极反应为主） | NaCl | 盐 | 饱和 | 3wt.% | 30 | [5 empty] | 11.79487 | 18.20513 | 0 | 0 | 0 | 0 | 0 | 293K | 极化 | 100ppm | OCP稳定1h | 0.9437
10296 | 2-hydroxybenzimidazole | Oc2nc1ccccc1[nH]2 | 混合型 | NaCl | 盐 | 饱和 | 3.5wt% | 35 | [5 empty] | 13.76068 | 21.23932 | 0 | 0 | 0 | 0 | 0 | 313K | 极化 | 100ppm | OCP稳定1h | 0.52
10297 | 2-aminobenzimidazole | Nc2nc1ccccc1[nH]2 | 混合型 | NaCl | 盐 | 饱和 | 3.5wt% | 35 | [5 empty] | 13.76068 | 21.23932 | 0 | 0 | 0 | 0 | 0 | 313K | 极化 | 100ppm | OCP稳定1h | 0.5996
10298 | 2-mercaptobenzimidazole | Sc2nc1ccccc1[nH]2 | 混合型 | NaCl | 盐 | 饱和 | 3.5wt% | 35 | [5 empty] | 13.76068 | 21.23932 | 0 | 0 | 0 | 0 | 0 | 313K | 极化 | 100ppm | OCP稳定1h | 0.8769
10303 | thiourea | NC(N)=S | 混合型 | NaCl KCl NaHCO3 CaCl2 Na2SO4 MgCl2·6H2O | 盐 | 饱和 | 62.36g/L 3.4g/L 0.52g/L 0.57g/L 0.64g/L 4.46g/L | 62.36 | 0.52 | 0.57 | 4.46 | 3.4 | 0.64 | 24.86731 | 43.16039 | 0.377619 | 0.2054054 | 1.126737 | 1.779866 | 0.4326761 | 333K | 极化 | 0.05mM/L | OCP稳定1h | 0.658
10304 | thiourea | NC(N)=S | 混合型 | NaCl KCl NaHCO3 CaCl2 Na2SO4 MgCl2·6H2O | 盐 | 饱和 | 62.36g/L 3.4g/L 0.52g/L 0.57g/L 0.64g/L 4.46g/L | 62.36 | 0.52 | 0.57 | 4.46 | 3.4 | 0.64 | 24.86731 | 43.16039 | 0.377619 | 0.2054054 | 1.126737 | 1.779866 | 0.4326761 | 333K | 极化 | 0.1mM/L | OCP稳定1h | 0.823
10305 | thiourea | NC(N)=S | 混合型 | NaCl KCl NaHCO3 CaCl2 Na2SO4 MgCl2·6H2O | 盐 | 饱和 | 62.36g/L 3.4g/L 0.52g/L 0.57g/L 0.64g/L 4.46g/L | 62.36 | 0.52 | 0.57 | 4.46 | 3.4 | 0.64 | 24.86731 | 43.16039 | 0.377619 | 0.2054054 | 1.126737 | 1.779866 | 0.4326761 | 333K | 极化 | 0.2mM/L | OCP稳定1h | 0.84
10306 | thiourea | NC(N)=S | 混合型 | NaCl KCl NaHCO3 CaCl2 Na2SO4 MgCl2·6H2O | 盐 | 饱和 | 62.36g/L 3.4g/L 0.52g/L 0.57g/L 0.64g/L 4.46g/L | 62.36 | 0.52 | 0.57 | 4.46 | 3.4 | 0.64 | 24.86731 | 43.16039 | 0.377619 | 0.2054054 | 1.126737 | 1.779866 | 0.4326761 | 333K | 极化 | 0.4mM/L | OCP稳定1h | 0.86
10307 | 2-[2-(dimethylamino) ethoxy] ethanol | CN(C)CCOCCO | 混合型 | NaCl | 盐 | 饱和 | 3.5wt% | 35 | [5 empty] | 13.76068 | 21.23932 | 0 | 0 | 0 | 0 | 0 | 298K | 极化 | 20μM/L | OCP稳定1h | 0.5725
10308 | 2-[2-(dimethylamino) ethoxy] ethanol | CN(C)CCOCCO | 混合型 | NaCl | 盐 | 饱和 | 3.5wt% | 35 | [5 empty] | 13.76068 | 21.23932 | 0 | 0 | 0 | 0 | 0 | 298K | 极化 | 50μM/L | OCP稳定1h | 0.6862
10309 | 2-[2-(dimethylamino) ethoxy] ethanol | CN(C)CCOCCO | 混合型 | NaCl | 盐 | 饱和 | 3.5wt% | 35 | [5 empty] | 13.76068 | 21.23932 | 0 | 0 | 0 | 0 | 0 | 298K | 极化 | 80μM/L | OCP稳定1h | 0.7762
10310 | 2-[2-(dimethylamino) ethoxy] ethanol | CN(C)CCOCCO | 混合型 | NaCl | 盐 | 饱和 | 3.5wt% | 35 | [5 empty] | 13.76068 | 21.23932 | 0 | 0 | 0 | 0 | 0 | 298K | 极化 | 100μM/L | OCP稳定1h | 0.8775
10311 | 2-[2-(dimethylamino) ethoxy] ethanol | CN(C)CCOCCO | 混合型 | NaCl | 盐 | 饱和 | 3.5wt% | 35 | [5 empty] | 13.76068 | 21.23932 | 0 | 0 | 0 | 0 | 0 | 308K | 极化 | 20μM/L | OCP稳定1h | 0.5058
10312 | 2-[2-(dimethylamino) ethoxy] ethanol | CN(C)CCOCCO | 混合型 | NaCl | 盐 | 饱和 | 3.5wt% | 35 | [5 empty] | 13.76068 | 21.23932 | 0 | 0 | 0 | 0 | 0 | 308K | 极化 | 50μM/L | OCP稳定1h | 0.5738
10313 | 2-[2-(dimethylamino) ethoxy] ethanol | CN(C)CCOCCO | 混合型 | NaCl | 盐 | 饱和 | 3.5wt% | 35 | [5 empty] | 13.76068 | 21.23932 | 0 | 0 | 0 | 0 | 0 | 308K | 极化 | 80μM/L | OCP稳定1h | 0.679
10314 | 2-[2-(dimethylamino) ethoxy] ethanol | CN(C)CCOCCO | 混合型 | NaCl | 盐 | 饱和 | 3.5wt% | 35 | [5 empty] | 13.76068 | 21.23932 | 0 | 0 | 0 | 0 | 0 | 308K | 极化 | 100μM/L | OCP稳定1h | 0.8172
10315 | 2-[2-(dimethylamino) ethoxy] ethanol | CN(C)CCOCCO | 混合型 | NaCl | 盐 | 饱和 | 3.5wt% | 35 | [5 empty] | 13.76068 | 21.23932 | 0 | 0 | 0 | 0 | 0 | 323K | 极化 | 20μM/L | OCP稳定1h | 0.3248
10316 | 2-[2-(dimethylamino) ethoxy] ethanol | CN(C)CCOCCO | 混合型 | NaCl | 盐 | 饱和 | 3.5wt% | 35 | [5 empty] | 13.76068 | 21.23932 | 0 | 0 | 0 | 0 | 0 | 323K | 极化 | 50μM/L | OCP稳定1h | 0.4052
10317 | 2-[2-(dimethylamino) ethoxy] ethanol | CN(C)CCOCCO | 混合型 | NaCl | 盐 | 饱和 | 3.5wt% | 35 | [5 empty] | 13.76068 | 21.23932 | 0 | 0 | 0 | 0 | 0 | 323K | 极化 | 80μM/L | OCP稳定1h | 0.6032
10318 | 2-[2-(dimethylamino) ethoxy] ethanol | CN(C)CCOCCO | 混合型 | NaCl | 盐 | 饱和 | 3.5wt% | 35 | [5 empty] | 13.76068 | 21.23932 | 0 | 0 | 0 | 0 | 0 | 323K | 极化 | 100μM/L | OCP稳定1h | 0.7131
10319 | 2-[2-(dimethylamino) ethoxy] ethanol | CN(C)CCOCCO | 混合型 | NaCl | 盐 | 饱和 | 3.5wt% | 35 | [5 empty] | 13.76068 | 21.23932 | 0 | 0 | 0 | 0 | 0 | 353K | 极化 | 20μM/L | OCP稳定1h | 0.1972
10320 | 2-[2-(dimethylamino) ethoxy] ethanol | CN(C)CCOCCO | 混合型 | NaCl | 盐 | 饱和 | 3.5wt% | 35 | [5 empty] | 13.76068 | 21.23932 | 0 | 0 | 0 | 0 | 0 | 353K | 极化 | 50μM/L | OCP稳定1h | 0.3453
10321 | 2-[2-(dimethylamino) ethoxy] ethanol | CN(C)CCOCCO | 混合型 | NaCl | 盐 | 饱和 | 3.5wt% | 35 | [5 empty] | 13.76068 | 21.23932 | 0 | 0 | 0 | 0 | 0 | 353K | 极化 | 80μM/L | OCP稳定1h | 0.5165
10322 | 2-[2-(dimethylamino) ethoxy] ethanol | CN(C)CCOCCO | 混合型 | NaCl | 盐 | 饱和 | 3.5wt% | 35 | [5 empty] | 13.76068 | 21.23932 | 0 | 0 | 0 | 0 | 0 | 353K | 极化 | 100μM/L | OCP稳定1h | 0.6403
10362 | oleic acid imidazoline | CCCCCCCC/C=C/CCCCCCC/C1=N/CCN1CCN | 混合型 | NaCl | 盐 | 饱和 | 3.5wt% | 35 | [5 empty] | 13.76068 | 21.23932 | 0 | 0 | 0 | 0 | 0 | 333K | 极化 | 50ppm | OCP稳定1h | 0.7548
10364 | 2,2,2-nitrilotris compound with alpha-tridecyl-omega-hydroxypoly (oxy-1,2-ethanediyl) phosphate | CCCCCCCCCCCCCCOCCN(CCOC)CCOP(=O)(O)OCO | 混合型 | NaCl | 盐 | 饱和 | 3.5wt% | 35 | [5 empty] | 13.76068 | 21.23932 | 0 | 0 | 0 | 0 | 0 | 298K | 极化 | 10ppm | OCP稳定1h | 0.28
10365 | 2,2,2-nitrilotris compound with alpha-tridecyl-omega-hydroxypoly (oxy-1,2-ethanediyl) phosphate | CCCCCCCCCCCCCCOCCN(CCOC)CCOP(=O)(O)OCO | 混合型 | NaCl | 盐 | 饱和 | 3.5wt% | 35 | [5 empty] | 13.76068 | 21.23932 | 0 | 0 | 0 | 0 | 0 | 298K | 极化 | 25ppm | OCP稳定1h | 0.6
10366 | 2,2,2-nitrilotris compound with alpha-tridecyl-omega-hydroxypoly (oxy-1,2-ethanediyl) phosphate | CCCCCCCCCCCCCCOCCN(CCOC)CCOP(=O)(O)OCO | 混合型 | NaCl | 盐 | 饱和 | 3.5wt% | 35 | [5 empty] | 13.76068 | 21.23932 | 0 | 0 | 0 | 0 | 0 | 298K | 极化 | 50ppm | OCP稳定1h | 0.78
10367 | 2,2,2-nitrilotris compound with alpha-tridecyl-omega-hydroxypoly (oxy-1,2-ethanediyl) phosphate | CCCCCCCCCCCCCCOCCN(CCOC)CCOP(=O)(O)OCO | 混合型 | NaCl | 盐 | 饱和 | 3.5wt% | 35 | [5 empty] | 13.76068 | 21.23932 | 0 | 0 | 0 | 0 | 0 | 333K | 极化 | 10ppm | OCP稳定1h | 0.59
10368 | 2,2,2-nitrilotris compound with alpha-tridecyl-omega-hydroxypoly (oxy-1,2-ethanediyl) phosphate | CCCCCCCCCCCCCCOCCN(CCOC)CCOP(=O)(O)OCO | 混合型 | NaCl | 盐 | 饱和 | 3.5wt% | 35 | [5 empty] | 13.76068 | 21.23932 | 0 | 0 | 0 | 0 | 0 | 333K | 极化 | 25ppm | OCP稳定1h | 0.79
10369 | 2,2,2-nitrilotris compound with alpha-tridecyl-omega-hydroxypoly (oxy-1,2-ethanediyl) phosphate | CCCCCCCCCCCCCCOCCN(CCOC)CCOP(=O)(O)OCO | 混合型 | NaCl | 盐 | 饱和 | 3.5wt% | 35 | [5 empty] | 13.76068 | 21.23932 | 0 | 0 | 0 | 0 | 0 | 333K | 极化 | 50ppm | OCP稳定1h | 0.71
10370 | 2–(chloromethyl)benzimidazole | ClCc2nc1ccccc1[nH]2 | 阳极型 | NaCl | 盐 | 饱和 | 3.5wt% | 35 | [5 empty] | 13.76068 | 21.23932 | 0 | 0 | 0 | 0 | 0 | 298K | 极化 | 1ppm | OCP稳定1h | 0.9171
10371 | 2–(chloromethyl)benzimidazole | ClCc2nc1ccccc1[nH]2 | 阳极型 | NaCl | 盐 | 饱和 | 3.5wt% | 35 | [5 empty] | 13.76068 | 21.23932 | 0 | 0 | 0 | 0 | 0 | 298K | 极化 | 5ppm | OCP稳定1h | 0.9331
10372 | 2–(chloromethyl)benzimidazole | ClCc2nc1ccccc1[nH]2 | 阳极型 | NaCl | 盐 | 饱和 | 3.5wt% | 35 | [5 empty] | 13.76068 | 21.23932 | 0 | 0 | 0 | 0 | 0 | 298K | 极化 | 10ppm | OCP稳定1h | 0.9479
10373 | 2–(chloromethyl)benzimidazole | ClCc2nc1ccccc1[nH]2 | 阳极型 | NaCl | 盐 | 饱和 | 3.5wt% | 35 | [5 empty] | 13.76068 | 21.23932 | 0 | 0 | 0 | 0 | 0 | 298K | 极化 | 50ppm | OCP稳定1h | 0.9521
10379 | Metformin hydrochloride | CN(C)C(=N)NC(=N)N | 混合型（但以抑制阴极反应为主） | NaCl | 盐 | 饱和 | 3.5wt.% | 35 | [5 empty] | 13.76068 | 21.23932 | 0 | 0 | 0 | 0 | 0 | 323K | 极化 | 50ppm | OCP稳定1h | 0.6782
10380 | Metformin hydrochloride | CN(C)C(=N)NC(=N)N | 混合型（但以抑制阴极反应为主） | NaCl | 盐 | 饱和 | 3.5wt.% | 35 | [5 empty] | 13.76068 | 21.23932 | 0 | 0 | 0 | 0 | 0 | 323K | 极化 | 100ppm | OCP稳定1h | 0.7732
10381 | Metformin hydrochloride | CN(C)C(=N)NC(=N)N | 混合型（但以抑制阴极反应为主） | NaCl | 盐 | 饱和 | 3.5wt.% | 35 | [5 empty] | 13.76068 | 21.23932 | 0 | 0 | 0 | 0 | 0 | 323K | 极化 | 150ppm | OCP稳定1h | 0.8294
10382 | Metformin hydrochloride | CN(C)C(=N)NC(=N)N | 混合型（但以抑制阴极反应为主） | NaCl | 盐 | 饱和 | 3.5wt.% | 35 | [5 empty] | 13.76068 | 21.23932 | 0 | 0 | 0 | 0 | 0 | 323K | 极化 | 200ppm | OCP稳定1h | 0.8631
10383 | pantoprazole | COc3ccnc(CS(=O)c2nc1ccc(OC(F)F)cc1[nH]2)c3OC | 混合型 | NaCl | 盐 | 饱和 | 3.5wt.% | 35 | [5 empty] | 13.76068 | 21.23932 | 0 | 0 | 0 | 0 | 0 | 298K | 极化 | 25ppm | OCP稳定30 min | 0.844
10384 | pantoprazole | COc3ccnc(CS(=O)c2nc1ccc(OC(F)F)cc1[nH]2)c3OC | 混合型 | NaCl | 盐 | 饱和 | 3.5wt.% | 35 | [5 empty] | 13.76068 | 21.23932 | 0 | 0 | 0 | 0 | 0 | 298K | 极化 | 50ppm | OCP稳定30 min | 0.888
10385 | pantoprazole | COc3ccnc(CS(=O)c2nc1ccc(OC(F)F)cc1[nH]2)c3OC | 混合型 | NaCl | 盐 | 饱和 | 3.5wt.% | 35 | [5 empty] | 13.76068 | 21.23932 | 0 | 0 | 0 | 0 | 0 | 298K | 极化 | 75ppm | OCP稳定30 min | 0.915
10386 | pantoprazole | COc3ccnc(CS(=O)c2nc1ccc(OC(F)F)cc1[nH]2)c3OC | 混合型 | NaCl | 盐 | 饱和 | 3.5wt.% | 35 | [5 empty] | 13.76068 | 21.23932 | 0 | 0 | 0 | 0 | 0 | 298K | 极化 | 100ppm | OCP稳定30 min | 0.929
10387 | Bupropion | CC(NC(C)(C)C)C(=O)c1cccc(Cl)c1 | 阳极型 | NaCl | 盐 | 饱和 | 3.5wt.% | 35 | [5 empty] | 13.76068 | 21.23932 | 0 | 0 | 0 | 0 | 0 | 298K | 极化 | 150ppm | OCP稳定30 min | 0.724
10388 | Bupropion | CC(NC(C)(C)C)C(=O)c1cccc(Cl)c1 | 阳极型 | NaCl | 盐 | 饱和 | 3.5wt.% | 35 | [5 empty] | 13.76068 | 21.23932 | 0 | 0 | 0 | 0 | 0 | 298K | 极化 | 300ppm | OCP稳定30 min | 0.844
10389 | Bupropion | CC(NC(C)(C)C)C(=O)c1cccc(Cl)c1 | 阳极型 | NaCl | 盐 | 饱和 | 3.5wt.% | 35 | [5 empty] | 13.76068 | 21.23932 | 0 | 0 | 0 | 0 | 0 | 298K | 极化 | 450ppm | OCP稳定30 min | 0.893
10390 | Bupropion | CC(NC(C)(C)C)C(=O)c1cccc(Cl)c1 | 阳极型 | NaCl | 盐 | 饱和 | 3.5wt.% | 35 | [5 empty] | 13.76068 | 21.23932 | 0 | 0 | 0 | 0 | 0 | 298K | 极化 | 600ppm | OCP稳定30 min | 0.909
10391 | Bupropion | CC(NC(C)(C)C)C(=O)c1cccc(Cl)c1 | 阳极型 | NaCl | 盐 | 饱和 | 3.5wt.% | 35 | [5 empty] | 13.76068 | 21.23932 | 0 | 0 | 0 | 0 | 0 | 298K | 极化 | 900ppm | OCP稳定30 min | 0.877
10392 | guar gum-grafted methyl methacrylate | COC(=O)C(=O)OC3C(O)C(COC1OC(CO)C(O)C(O)C1O)OC(OC2C(CO)OC(O)C(O)C2O)C3O | 阴极型 | NaCl | 盐 | 饱和 | 3.5wt.% | 35 | [5 empty] | 13.76068 | 21.23932 | 0 | 0 | 0 | 0 | 0 | 323K | 极化 | 100ppm | OCP稳定1h | 0.364
10393 | guar gum-grafted methyl methacrylate | COC(=O)C(=O)OC3C(O)C(COC1OC(CO)C(O)C(O)C1O)OC(OC2C(CO)OC(O)C(O)C2O)C3O | 阴极型 | NaCl | 盐 | 饱和 | 3.5wt.% | 35 | [5 empty] | 13.76068 | 21.23932 | 0 | 0 | 0 | 0 | 0 | 323K | 极化 | 200ppm | OCP稳定1h | 0.709
10394 | guar gum-grafted methyl methacrylate | COC(=O)C(=O)OC3C(O)C(COC1OC(CO)C(O)C(O)C1O)OC(OC2C(CO)OC(O)C(O)C2O)C3O | 阴极型 | NaCl | 盐 | 饱和 | 3.5wt.% | 35 | [5 empty] | 13.76068 | 21.23932 | 0 | 0 | 0 | 0 | 0 | 323K | 极化 | 300ppm | OCP稳定1h | 0.807
10395 | guar gum-grafted methyl methacrylate | COC(=O)C(=O)OC3C(O)C(COC1OC(CO)C(O)C(O)C1O)OC(OC2C(CO)OC(O)C(O)C2O)C3O | 阴极型 | NaCl | 盐 | 饱和 | 3.5wt.% | 35 | [5 empty] | 13.76068 | 21.23932 | 0 | 0 | 0 | 0 | 0 | 323K | 极化 | 400ppm | OCP稳定1h | 0.879
10415 | thiobarbituric acid | O=C1CC(=O)NC(=S)N1 | 混合型 | NaCl NaHCO3 CaCl2·2H2O Na2SO4 MgCl2·6H2O | 盐 | 饱和 | 17.31g/L 1.83g/L 0.78g/L 0.54g/L 2.71g/L | 17.31 | 1.83 | 0.78 | 2.71 |  | 0.54 | 7.481642 | 13.02865 | 1.328929 | 0.2810811 | 0.6846316 | 0 | 0.3650704 | 298K | 极化 | 0.035mMol/L | 浸泡12h | 0.837 | 4000rpm
10416 | thiobarbituric acid | O=C1CC(=O)NC(=S)N1 | 混合型 | NaCl NaHCO3 CaCl2·2H2O Na2SO4 MgCl2·6H2O | 盐 | 饱和 | 17.31g/L 1.83g/L 0.78g/L 0.54g/L 2.71g/L | 17.31 | 1.83 | 0.78 | 2.71 |  | 0.54 | 7.481642 | 13.02865 | 1.328929 | 0.2810811 | 0.6846316 | 0 | 0.3650704 | 298K | 极化 | 0.07mMol/L | 浸泡12h | 0.922 | 4000rpm
10417 | thiobarbituric acid | O=C1CC(=O)NC(=S)N1 | 混合型 | NaCl NaHCO3 CaCl2·2H2O Na2SO4 MgCl2·6H2O | 盐 | 饱和 | 17.31g/L 1.83g/L 0.78g/L 0.54g/L 2.71g/L | 17.31 | 1.83 | 0.78 | 2.71 |  | 0.54 | 7.481642 | 13.02865 | 1.328929 | 0.2810811 | 0.6846316 | 0 | 0.3650704 | 298K | 极化 | 0.14mMol/L | 浸泡12h | 0.92 | 4000rpm
10428 | 2.4.5.1. N-(3-((2E,4E)-5-(benzo[d][1,3]dioxol-5-yl)penta-2,4-dienamido)propyl)-N,N-dimethyloctan-1-aminium iodide (5a, PGS-8) | CCCCCCCC[N+](C)(C)CCCNC(=O)/C=C/C=C/c2ccc1OCOc1c2.[I-] | 混合型（但以抑制阳极反应为主） | NaCl | 盐 | 饱和 | 3.5wt% | 35 | [5 empty] | 13.76068 | 21.23932 | 0 | 0 | 0 | 0 | 0 | 323K | 极化 | 5 × 10−6M | 50 min | 0.641
10429 | 2.4.5.1. N-(3-((2E,4E)-5-(benzo[d][1,3]dioxol-5-yl)penta-2,4-dienamido)propyl)-N,N-dimethyloctan-1-aminium iodide (5a, PGS-8) | CCCCCCCC[N+](C)(C)CCCNC(=O)/C=C/C=C/c2ccc1OCOc1c2.[I-] | 混合型 | NaCl | 盐 | 饱和 | 3.5wt% | 35 | [5 empty] | 13.76068 | 21.23932 | 0 | 0 | 0 | 0 | 0 | 323K | 极化 | 1 × 10−5M | 50 min | 0.704
10430 | 2.4.5.1. N-(3-((2E,4E)-5-(benzo[d][1,3]dioxol-5-yl)penta-2,4-dienamido)propyl)-N,N-dimethyloctan-1-aminium iodide (5a, PGS-8) | CCCCCCCC[N+](C)(C)CCCNC(=O)/C=C/C=C/c2ccc1OCOc1c2.[I-] | 混合型 | NaCl | 盐 | 饱和 | 3.5wt% | 35 | [5 empty] | 13.76068 | 21.23932 | 0 | 0 | 0 | 0 | 0 | 323K | 极化 | 5 × 10−5M | 50 min | 0.776
10431 | 2.4.5.1. N-(3-((2E,4E)-5-(benzo[d][1,3]dioxol-5-yl)penta-2,4-dienamido)propyl)-N,N-dimethyloctan-1-aminium iodide (5a, PGS-8) | CCCCCCCC[N+](C)(C)CCCNC(=O)/C=C/C=C/c2ccc1OCOc1c2.[I-] | 混合型 | NaCl | 盐 | 饱和 | 3.5wt% | 35 | [5 empty] | 13.76068 | 21.23932 | 0 | 0 | 0 | 0 | 0 | 323K | 极化 | 1 × 10−4M | 50 min | 0.867
10432 | 2.4.5.1. N-(3-((2E,4E)-5-(benzo[d][1,3]dioxol-5-yl)penta-2,4-dienamido)propyl)-N,N-dimethyloctan-1-aminium iodide (5a, PGS-8) | CCCCCCCC[N+](C)(C)CCCNC(=O)/C=C/C=C/c2ccc1OCOc1c2.[I-] | 混合型 | NaCl | 盐 | 饱和 | 3.5wt% | 35 | [5 empty] | 13.76068 | 21.23932 | 0 | 0 | 0 | 0 | 0 | 323K | 极化 | 5 × 10−4M | 50 min | 0.919
10433 | 2.4.5.1. N-(3-((2E,4E)-5-(benzo[d][1,3]dioxol-5-yl)penta-2,4-dienamido)propyl)-N,N-dimethyloctan-1-aminium iodide (5a, PGS-8) | CCCCCCCC[N+](C)(C)CCCNC(=O)/C=C/C=C/c2ccc1OCOc1c2.[I-] | 混合型 | NaCl | 盐 | 饱和 | 3.5wt% | 35 | [5 empty] | 13.76068 | 21.23932 | 0 | 0 | 0 | 0 | 0 | 323K | 极化 | 1 × 10−3M | 50 min | 0.967
10434 | 2.4.5.2. N-(3-((2E,4E)-5-(benzo[d][1,3]dioxol-5-yl)penta-2,4-dienamido)propyl)-N,N-dimethyldecan-1-aminium iodide (5b, PGS-10) | CCCCCCCCCC[N+](C)(C)CCCNC(=O)/C=C/C=C/c2ccc1OCOc1c2.[I-] | 混合型 | NaCl | 盐 | 饱和 | 3.5wt% | 35 | [5 empty] | 13.76068 | 21.23932 | 0 | 0 | 0 | 0 | 0 | 323K | 极化 | 5 × 10−6M | 50 min | 0.674
10435 | 2.4.5.2. N-(3-((2E,4E)-5-(benzo[d][1,3]dioxol-5-yl)penta-2,4-dienamido)propyl)-N,N-dimethyldecan-1-aminium iodide (5b, PGS-10) | CCCCCCCCCC[N+](C)(C)CCCNC(=O)/C=C/C=C/c2ccc1OCOc1c2.[I-] | 混合型 | NaCl | 盐 | 饱和 | 3.5wt% | 35 | [5 empty] | 13.76068 | 21.23932 | 0 | 0 | 0 | 0 | 0 | 323K | 极化 | 1 × 10−5M | 50 min | 0.759
10436 | 2.4.5.2. N-(3-((2E,4E)-5-(benzo[d][1,3]dioxol-5-yl)penta-2,4-dienamido)propyl)-N,N-dimethyldecan-1-aminium iodide (5b, PGS-10) | CCCCCCCCCC[N+](C)(C)CCCNC(=O)/C=C/C=C/c2ccc1OCOc1c2.[I-] | 混合型 | NaCl | 盐 | 饱和 | 3.5wt% | 35 | [5 empty] | 13.76068 | 21.23932 | 0 | 0 | 0 | 0 | 0 | 323K | 极化 | 5 × 10−5M | 50 min | 0.823
10437 | 2.4.5.2. N-(3-((2E,4E)-5-(benzo[d][1,3]dioxol-5-yl)penta-2,4-dienamido)propyl)-N,N-dimethyldecan-1-aminium iodide (5b, PGS-10) | CCCCCCCCCC[N+](C)(C)CCCNC(=O)/C=C/C=C/c2ccc1OCOc1c2.[I-] | 混合型 | NaCl | 盐 | 饱和 | 3.5wt% | 35 | [5 empty] | 13.76068 | 21.23932 | 0 | 0 | 0 | 0 | 0 | 323K | 极化 | 1 × 10−4M | 50 min | 0.904
10438 | 2.4.5.2. N-(3-((2E,4E)-5-(benzo[d][1,3]dioxol-5-yl)penta-2,4-dienamido)propyl)-N,N-dimethyldecan-1-aminium iodide (5b, PGS-10) | CCCCCCCCCC[N+](C)(C)CCCNC(=O)/C=C/C=C/c2ccc1OCOc1c2.[I-] | 混合型 | NaCl | 盐 | 饱和 | 3.5wt% | 35 | [5 empty] | 13.76068 | 21.23932 | 0 | 0 | 0 | 0 | 0 | 323K | 极化 | 5 × 10−4M | 50 min | 0.948
10439 | 2.4.5.2. N-(3-((2E,4E)-5-(benzo[d][1,3]dioxol-5-yl)penta-2,4-dienamido)propyl)-N,N-dimethyldecan-1-aminium iodide (5b, PGS-10) | CCCCCCCCCC[N+](C)(C)CCCNC(=O)/C=C/C=C/c2ccc1OCOc1c2.[I-] | 混合型 | NaCl | 盐 | 饱和 | 3.5wt% | 35 | [5 empty] | 13.76068 | 21.23932 | 0 | 0 | 0 | 0 | 0 | 323K | 极化 | 1 × 10−3M | 50 min | 0.975
10440 | 2.4.5.3. N-(3-((2E,4E)-5-(benzo[d][1,3]dioxol-5-yl)penta-2,4-dienamido)propyl)-N,N-dimethyldodecan-1-aminium iodide (5c, PGS-12) | CCCCCCCCCC[N+](C)(C)CCCNC(=O)/C=C/C=C/c2ccc1OCOc1c2.[I-] | 混合型 | NaCl | 盐 | 饱和 | 3.5wt% | 35 | [5 empty] | 13.76068 | 21.23932 | 0 | 0 | 0 | 0 | 0 | 323K | 极化 | 5 × 10−6M | 50 min | 0.707
10441 | 2.4.5.3. N-(3-((2E,4E)-5-(benzo[d][1,3]dioxol-5-yl)penta-2,4-dienamido)propyl)-N,N-dimethyldodecan-1-aminium iodide (5c, PGS-12) | CCCCCCCCCC[N+](C)(C)CCCNC(=O)/C=C/C=C/c2ccc1OCOc1c2.[I-] | 混合型 | NaCl | 盐 | 饱和 | 3.5wt% | 35 | [5 empty] | 13.76068 | 21.23932 | 0 | 0 | 0 | 0 | 0 | 323K | 极化 | 1 × 10−5M | 50 min | 0.795
10442 | 2.4.5.3. N-(3-((2E,4E)-5-(benzo[d][1,3]dioxol-5-yl)penta-2,4-dienamido)propyl)-N,N-dimethyldodecan-1-aminium iodide (5c, PGS-12) | CCCCCCCCCC[N+](C)(C)CCCNC(=O)/C=C/C=C/c2ccc1OCOc1c2.[I-] | 混合型 | NaCl | 盐 | 饱和 | 3.5wt% | 35 | [5 empty] | 13.76068 | 21.23932 | 0 | 0 | 0 | 0 | 0 | 323K | 极化 | 5 × 10−5M | 50 min | 0.86
10443 | 2.4.5.3. N-(3-((2E,4E)-5-(benzo[d][1,3]dioxol-5-yl)penta-2,4-dienamido)propyl)-N,N-dimethyldodecan-1-aminium iodide (5c, PGS-12) | CCCCCCCCCC[N+](C)(C)CCCNC(=O)/C=C/C=C/c2ccc1OCOc1c2.[I-] | 混合型 | NaCl | 盐 | 饱和 | 3.5wt% | 35 | [5 empty] | 13.76068 | 21.23932 | 0 | 0 | 0 | 0 | 0 | 323K | 极化 | 1 × 10−4M | 50 min | 0.933
10444 | 2.4.5.3. N-(3-((2E,4E)-5-(benzo[d][1,3]dioxol-5-yl)penta-2,4-dienamido)propyl)-N,N-dimethyldodecan-1-aminium iodide (5c, PGS-12) | CCCCCCCCCC[N+](C)(C)CCCNC(=O)/C=C/C=C/c2ccc1OCOc1c2.[I-] | 混合型 | NaCl | 盐 | 饱和 | 3.5wt% | 35 | [5 empty] | 13.76068 | 21.23932 | 0 | 0 | 0 | 0 | 0 | 323K | 极化 | 5 × 10−4M | 50 min | 0.966
10445 | 2.4.5.3. N-(3-((2E,4E)-5-(benzo[d][1,3]dioxol-5-yl)penta-2,4-dienamido)propyl)-N,N-dimethyldodecan-1-aminium iodide (5c, PGS-12) | CCCCCCCCCC[N+](C)(C)CCCNC(=O)/C=C/C=C/c2ccc1OCOc1c2.[I-] | 混合型 | NaCl | 盐 | 饱和 | 3.5wt% | 35 | [5 empty] | 13.76068 | 21.23932 | 0 | 0 | 0 | 0 | 0 | 323K | 极化 | 1 × 10−3M | 50 min | 0.989
10446 | polyethyleneimine | NCCNCCN(CCNCCN(CCN)CCN)CCN(CCNCCN)CCN(CCN)CCN | 混合型 | NaCl | 盐 | 饱和 | 3.5wt% | 35 | [5 empty] | 13.76068 | 21.23932 | 0 | 0 | 0 | 0 | 0 | 298K | 极化 | 25× 10−6M |  | 0.5518
10447 |  | NCCNCCN(CCNCCN(CCN)CCN)CCN(CCNCCN)CCN(CCN)CCN | 混合型 | NaCl | 盐 | 饱和 | 3.5wt% | 35 | [5 empty] | 13.76068 | 21.23932 | 0 | 0 | 0 | 0 | 0 | 298K | 极化 | 50× 10−6M |  | 0.6444
10448 |  | NCCNCCN(CCNCCN(CCN)CCN)CCN(CCNCCN)CCN(CCN)CCN | 混合型 | NaCl | 盐 | 饱和 | 3.5wt% | 35 | [5 empty] | 13.76068 | 21.23932 | 0 | 0 | 0 | 0 | 0 | 298K | 极化 | 75× 10−6M |  | 0.7617
10449 |  | NCCNCCN(CCNCCN(CCN)CCN)CCN(CCNCCN)CCN(CCN)CCN | 混合型 | NaCl | 盐 | 饱和 | 3.5wt% | 35 | [5 empty] | 13.76068 | 21.23932 | 0 | 0 | 0 | 0 | 0 | 298K | 极化 | 100× 10−6M |  | 0.8654
10450 | polyethyleneimine | NCCNCCN(CCNCCN(CCN)CCN)CCN(CCNCCN)CCN(CCN)CCN | 混合型 | NaCl | 盐 | 饱和 | 3.5wt% | 35 | [5 empty] | 13.76068 | 21.23932 | 0 | 0 | 0 | 0 | 0 | 308K | 极化 | 25× 10−6M |  | 0.5149
10451 |  | NCCNCCN(CCNCCN(CCN)CCN)CCN(CCNCCN)CCN(CCN)CCN | 混合型 | NaCl | 盐 | 饱和 | 3.5wt% | 35 | [5 empty] | 13.76068 | 21.23932 | 0 | 0 | 0 | 0 | 0 | 308K | 极化 | 50× 10−6M |  | 0.5923
10452 |  | NCCNCCN(CCNCCN(CCN)CCN)CCN(CCNCCN)CCN(CCN)CCN | 混合型 | NaCl | 盐 | 饱和 | 3.5wt% | 35 | [5 empty] | 13.76068 | 21.23932 | 0 | 0 | 0 | 0 | 0 | 308K | 极化 | 75× 10−6M |  | 0.7007
10453 |  | NCCNCCN(CCNCCN(CCN)CCN)CCN(CCNCCN)CCN(CCN)CCN | 混合型 | NaCl | 盐 | 饱和 | 3.5wt% | 35 | [5 empty] | 13.76068 | 21.23932 | 0 | 0 | 0 | 0 | 0 | 308K | 极化 | 100× 10−6M |  | 0.8132
10454 | polyethyleneimine | NCCNCCN(CCNCCN(CCN)CCN)CCN(CCNCCN)CCN(CCN)CCN | 混合型 | NaCl | 盐 | 饱和 | 3.5wt% | 35 | [5 empty] | 13.76068 | 21.23932 | 0 | 0 | 0 | 0 | 0 | 328K | 极化 | 25× 10−6M |  | 0.3171
10455 |  | NCCNCCN(CCNCCN(CCN)CCN)CCN(CCNCCN)CCN(CCN)CCN | 混合型 | NaCl | 盐 | 饱和 | 3.5wt% | 35 | [5 empty] | 13.76068 | 21.23932 | 0 | 0 | 0 | 0 | 0 | 328K | 极化 | 50× 10−6M |  | 0.4355
10456 |  | NCCNCCN(CCNCCN(CCN)CCN)CCN(CCNCCN)CCN(CCN)CCN | 混合型 | NaCl | 盐 | 饱和 | 3.5wt% | 35 | [5 empty] | 13.76068 | 21.23932 | 0 | 0 | 0 | 0 | 0 | 328K | 极化 | 75× 10−6M |  | 0.6115
10457 |  | NCCNCCN(CCNCCN(CCN)CCN)CCN(CCNCCN)CCN(CCN)CCN | 混合型 | NaCl | 盐 | 饱和 | 3.5wt% | 35 | [5 empty] | 13.76068 | 21.23932 | 0 | 0 | 0 | 0 | 0 | 328K | 极化 | 100× 10−6M |  | 0.7082
10458 | polyethyleneimine | NCCNCCN(CCNCCN(CCN)CCN)CCN(CCNCCN)CCN(CCN)CCN | 混合型 | NaCl | 盐 | 饱和 | 3.5wt% | 35 | [5 empty] | 13.76068 | 21.23932 | 0 | 0 | 0 | 0 | 0 | 348K | 极化 | 25× 10−6M |  | 0.2096
10459 |  | NCCNCCN(CCNCCN(CCN)CCN)CCN(CCNCCN)CCN(CCN)CCN | 混合型 | NaCl | 盐 | 饱和 | 3.5wt% | 35 | [5 empty] | 13.76068 | 21.23932 | 0 | 0 | 0 | 0 | 0 | 348K | 极化 | 50× 10−6M |  | 0.3521
10460 |  | NCCNCCN(CCNCCN(CCN)CCN)CCN(CCNCCN)CCN(CCN)CCN | 混合型 | NaCl | 盐 | 饱和 | 3.5wt% | 35 | [5 empty] | 13.76068 | 21.23932 | 0 | 0 | 0 | 0 | 0 | 348K | 极化 | 75× 10−6M |  | 0.5268
10461 |  | NCCNCCN(CCNCCN(CCN)CCN)CCN(CCNCCN)CCN(CCN)CCN | 混合型 | NaCl | 盐 | 饱和 | 3.5wt% | 35 | [5 empty] | 13.76068 | 21.23932 | 0 | 0 | 0 | 0 | 0 | 348K | 极化 | 100× 10−6M |  | 0.6559
10479 | 10.1016/j.ijbiomac.2019.12.106 | COC3OC(CO)C(COCC1OC(CO)C(OC)C(O)C1/N=C/c2ccccc2O)C(O)C3N | 混合型 | NaCl | 盐 | 饱和 | 3.5wt% | 35 | [5 empty] | 13.76068 | 21.23932 | 0 | 0 | 0 | 0 | 0 | 345K | 极化 | 30 PPM |  | 72.3%%
10480 | 10.1016/j.ijbiomac.2019.12.106 | COC3OC(CO)C(COCC1OC(CO)C(OC)C(O)C1/N=C/c2ccccc2O)C(O)C3N | 混合型 | NaCl | 盐 | 饱和 | 3.5wt% | 35 | [5 empty] | 13.76068 | 21.23932 | 0 | 0 | 0 | 0 | 0 | 345K | 极化 | 60 PPM |  | 0.876
10481 | 10.1016/j.ijbiomac.2019.12.106 | COC3OC(CO)C(COCC1OC(CO)C(OC)C(O)C1/N=C/c2ccccc2O)C(O)C3N | 混合型 | NaCl | 盐 | 饱和 | 3.5wt% | 35 | [5 empty] | 13.76068 | 21.23932 | 0 | 0 | 0 | 0 | 0 | 345K | 极化 | 90 PPM |  | 0.931
10482 | 10.1016/j.ijbiomac.2019.12.106 | COC3OC(CO)C(COCC1OC(CO)C(OC)C(O)C1/N=C/c2ccccc2O)C(O)C3N | 混合型 | NaCl | 盐 | 饱和 | 3.5wt% | 35 | [5 empty] | 13.76068 | 21.23932 | 0 | 0 | 0 | 0 | 0 | 345K | 极化 | 120 PPM |  | 0.938
10483 | 10.1016/j.ijbiomac.2019.12.106 | COC3OC(CO)C(COCC1OC(CO)C(OC)C(O)C1/N=C/c2ccccc2O)C(O)C3N | 混合型 | NaCl | 盐 | 饱和 | 3.5wt% | 35 | [5 empty] | 13.76068 | 21.23932 | 0 | 0 | 0 | 0 | 0 | 345K | 极化 | 150 PPM |  | 0.952
10484 | 2-[2-methyl-4(or 5)-alkylisoxazolidin-5(or 4)-yl)methyl]succinic acids | CCCCCC1CN(C)OC1CC(CCC(=O)O)CC(=O)O | 阳极型 | NaCl | 盐 | 饱和 | 0.5M NaCl | 29.25 | [5 empty] | 11.5 | 17.75 | 0 | 0 | 0 | 0 | 0 | 303K | 极化 | 0.5 PPM | 30 min | 0.573
10485 | 2-[2-methyl-4(or 5)-alkylisoxazolidin-5(or 4)-yl)methyl]succinic acids | CCCCCC1CN(C)OC1CC(CCC(=O)O)CC(=O)O | 阳极型 | NaCl | 盐 | 饱和 | 0.5M NaCl | 29.25 | [5 empty] | 11.5 | 17.75 | 0 | 0 | 0 | 0 | 0 | 303K | 极化 | 1 PPM | 30 min | 0.642
10486 | 2-[2-methyl-4(or 5)-alkylisoxazolidin-5(or 4)-yl)methyl]succinic acids | CCCCCC1CN(C)OC1CC(CCC(=O)O)CC(=O)O | 阳极型 | NaCl | 盐 | 饱和 | 0.5M NaCl | 29.25 | [5 empty] | 11.5 | 17.75 | 0 | 0 | 0 | 0 | 0 | 303K | 极化 | 5 PPM | 30 min | 0.736
10487 | 2-[2-methyl-4(or 5)-alkylisoxazolidin-5(or 4)-yl)methyl]succinic acids | CCCCCC1CN(C)OC1CC(CCC(=O)O)CC(=O)O | 阳极型 | NaCl | 盐 | 饱和 | 0.5M NaCl | 29.25 | [5 empty] | 11.5 | 17.75 | 0 | 0 | 0 | 0 | 0 | 303K | 极化 | 10 PPM | 30 min | 0.807
10488 | 2-[2-methyl-4(or 5)-alkylisoxazolidin-5(or 4)-yl)methyl]succinic acids | CCCCCC1CN(C)OC1CC(CCC(=O)O)CC(=O)O | 阳极型 | NaCl | 盐 | 饱和 | 0.5M NaCl | 29.25 | [5 empty] | 11.5 | 17.75 | 0 | 0 | 0 | 0 | 0 | 303K | 极化 | 20 PPM | 30 min | 0.841
10489 | 2-[2-methyl-4(or 5)-alkylisoxazolidin-5(or 4)-yl)methyl]succinic acids | CCCCCC1CN(C)OC1CC(CCC(=O)O)CC(=O)O | 阳极型 | NaCl | 盐 | 饱和 | 0.5M NaCl | 29.25 | [5 empty] | 11.5 | 17.75 | 0 | 0 | 0 | 0 | 0 | 303K | 极化 | 50 PPM | 30 min | 0.885
10490 | 2-[2-methyl-4(or 5)-alkylisoxazolidin-5(or 4)-yl)methyl]succinic acids | CCCCCC1CN(C)OC1CC(CCC(=O)O)CC(=O)O | 阳极型 | NaCl | 盐 | 饱和 | 0.5M NaCl | 29.25 | [5 empty] | 11.5 | 17.75 | 0 | 0 | 0 | 0 | 0 | 303K | 极化 | 100 PPM | 30 min | 0.932
10491 | 2-[2-methyl-4(or 5)-alkylisoxazolidin-5(or 4)-yl)methyl]succinic acids | CCCCCC1CN(C)OC1CC(CCC(=O)O)CC(=O)O | 阳极型 | NaCl | 盐 | 饱和 | 0.5M NaCl | 29.25 | [5 empty] | 11.5 | 17.75 | 0 | 0 | 0 | 0 | 0 | 313K | 极化 | 0.5 PPM | 30 min | 0.523
10492 | 2-[2-methyl-4(or 5)-alkylisoxazolidin-5(or 4)-yl)methyl]succinic acids | CCCCCC1CN(C)OC1CC(CCC(=O)O)CC(=O)O | 阳极型 | NaCl | 盐 | 饱和 | 0.5M NaCl | 29.25 | [5 empty] | 11.5 | 17.75 | 0 | 0 | 0 | 0 | 0 | 313K | 极化 | 1 PPM | 30 min | 0.595
10493 | 2-[2-methyl-4(or 5)-alkylisoxazolidin-5(or 4)-yl)methyl]succinic acids | CCCCCC1CN(C)OC1CC(CCC(=O)O)CC(=O)O | 阳极型 | NaCl | 盐 | 饱和 | 0.5M NaCl | 29.25 | [5 empty] | 11.5 | 17.75 | 0 | 0 | 0 | 0 | 0 | 313K | 极化 | 5 PPM | 30 min | 0.68
10494 | 2-[2-methyl-4(or 5)-alkylisoxazolidin-5(or 4)-yl)methyl]succinic acids | CCCCCC1CN(C)OC1CC(CCC(=O)O)CC(=O)O | 阳极型 | NaCl | 盐 | 饱和 | 0.5M NaCl | 29.25 | [5 empty] | 11.5 | 17.75 | 0 | 0 | 0 | 0 | 0 | 313K | 极化 | 10 PPM | 30 min | 0.744
10495 | 2-[2-methyl-4(or 5)-alkylisoxazolidin-5(or 4)-yl)methyl]succinic acids | CCCCCC1CN(C)OC1CC(CCC(=O)O)CC(=O)O | 阳极型 | NaCl | 盐 | 饱和 | 0.5M NaCl | 29.25 | [5 empty] | 11.5 | 17.75 | 0 | 0 | 0 | 0 | 0 | 313K | 极化 | 20 PPM | 30 min | 0.781
10496 | 2-[2-methyl-4(or 5)-alkylisoxazolidin-5(or 4)-yl)methyl]succinic acids | CCCCCC1CN(C)OC1CC(CCC(=O)O)CC(=O)O | 阳极型 | NaCl | 盐 | 饱和 | 0.5M NaCl | 29.25 | [5 empty] | 11.5 | 17.75 | 0 | 0 | 0 | 0 | 0 | 313K | 极化 | 50 PPM | 30 min | 0.869
10497 | 2-[2-methyl-4(or 5)-alkylisoxazolidin-5(or 4)-yl)methyl]succinic acids | CCCCCC1CN(C)OC1CC(CCC(=O)O)CC(=O)O | 阳极型 | NaCl | 盐 | 饱和 | 0.5M NaCl | 29.25 | [5 empty] | 11.5 | 17.75 | 0 | 0 | 0 | 0 | 0 | 313K | 极化 | 100 PPM | 30 min | 0.934
10498 | 2-[2-methyl-4(or 5)-alkylisoxazolidin-5(or 4)-yl)methyl]succinic acids | CCCCCC1CN(C)OC1CC(CCC(=O)O)CC(=O)O | 阳极型 | NaCl | 盐 | 饱和 | 0.5M NaCl | 29.25 | [5 empty] | 11.5 | 17.75 | 0 | 0 | 0 | 0 | 0 | 323K | 极化 | 0.5 PPM | 30 min | 0.521
10499 | 2-[2-methyl-4(or 5)-alkylisoxazolidin-5(or 4)-yl)methyl]succinic acids | CCCCCC1CN(C)OC1CC(CCC(=O)O)CC(=O)O | 阳极型 | NaCl | 盐 | 饱和 | 0.5M NaCl | 29.25 | [5 empty] | 11.5 | 17.75 | 0 | 0 | 0 | 0 | 0 | 323K | 极化 | 1 PPM | 30 min | 0.585
10500 | 2-[2-methyl-4(or 5)-alkylisoxazolidin-5(or 4)-yl)methyl]succinic acids | CCCCCC1CN(C)OC1CC(CCC(=O)O)CC(=O)O | 阳极型 | NaCl | 盐 | 饱和 | 0.5M NaCl | 29.25 | [5 empty] | 11.5 | 17.75 | 0 | 0 | 0 | 0 | 0 | 323K | 极化 | 5 PPM | 30 min | 0.682
10501 | 2-[2-methyl-4(or 5)-alkylisoxazolidin-5(or 4)-yl)methyl]succinic acids | CCCCCC1CN(C)OC1CC(CCC(=O)O)CC(=O)O | 阳极型 | NaCl | 盐 | 饱和 | 0.5M NaCl | 29.25 | [5 empty] | 11.5 | 17.75 | 0 | 0 | 0 | 0 | 0 | 323K | 极化 | 10 PPM | 30 min | 0.744
10502 | 2-[2-methyl-4(or 5)-alkylisoxazolidin-5(or 4)-yl)methyl]succinic acids | CCCCCC1CN(C)OC1CC(CCC(=O)O)CC(=O)O | 阳极型 | NaCl | 盐 | 饱和 | 0.5M NaCl | 29.25 | [5 empty] | 11.5 | 17.75 | 0 | 0 | 0 | 0 | 0 | 323K | 极化 | 20 PPM | 30 min | 0.801
10503 | 2-[2-methyl-4(or 5)-alkylisoxazolidin-5(or 4)-yl)methyl]succinic acids | CCCCCC1CN(C)OC1CC(CCC(=O)O)CC(=O)O | 阳极型 | NaCl | 盐 | 饱和 | 0.5M NaCl | 29.25 | [5 empty] | 11.5 | 17.75 | 0 | 0 | 0 | 0 | 0 | 323K | 极化 | 50 PPM | 30 min | 0.881
10504 | 2-[2-methyl-4(or 5)-alkylisoxazolidin-5(or 4)-yl)methyl]succinic acids | CCCCCC1CN(C)OC1CC(CCC(=O)O)CC(=O)O | 阳极型 | NaCl | 盐 | 饱和 | 0.5M NaCl | 29.25 | [5 empty] | 11.5 | 17.75 | 0 | 0 | 0 | 0 | 0 | 323K | 极化 | 100 PPM | 30 min | 0.942
10505 | 2-[2-methyl-4(or 5)-alkylisoxazolidin-5(or 4)-yl)methyl]succinic acids | CCCCCCCCCC1CN(C)OC1CC(CCC(=O)O)CC(=O)O | 阳极型 | NaCl | 盐 | 饱和 | 0.5M NaCl | 29.25 | [5 empty] | 11.5 | 17.75 | 0 | 0 | 0 | 0 | 0 | 303K | 极化 | 0.5 PPM | 30 min | 0.62
10506 | 2-[2-methyl-4(or 5)-alkylisoxazolidin-5(or 4)-yl)methyl]succinic acids | CCCCCCCCCC1CN(C)OC1CC(CCC(=O)O)CC(=O)O | 阳极型 | NaCl | 盐 | 饱和 | 0.5M NaCl | 29.25 | [5 empty] | 11.5 | 17.75 | 0 | 0 | 0 | 0 | 0 | 303K | 极化 | 1 PPM | 30 min | 0.689
10507 | 2-[2-methyl-4(or 5)-alkylisoxazolidin-5(or 4)-yl)methyl]succinic acids | CCCCCCCCCC1CN(C)OC1CC(CCC(=O)O)CC(=O)O | 阳极型 | NaCl | 盐 | 饱和 | 0.5M NaCl | 29.25 | [5 empty] | 11.5 | 17.75 | 0 | 0 | 0 | 0 | 0 | 303K | 极化 | 5 PPM | 30 min | 0.822
10508 | 2-[2-methyl-4(or 5)-alkylisoxazolidin-5(or 4)-yl)methyl]succinic acids | CCCCCCCCCC1CN(C)OC1CC(CCC(=O)O)CC(=O)O | 阳极型 | NaCl | 盐 | 饱和 | 0.5M NaCl | 29.25 | [5 empty] | 11.5 | 17.75 | 0 | 0 | 0 | 0 | 0 | 303K | 极化 | 10 PPM | 30 min | 0.896
10509 | 2-[2-methyl-4(or 5)-alkylisoxazolidin-5(or 4)-yl)methyl]succinic acids | CCCCCCCCCC1CN(C)OC1CC(CCC(=O)O)CC(=O)O | 阳极型 | NaCl | 盐 | 饱和 | 0.5M NaCl | 29.25 | [5 empty] | 11.5 | 17.75 | 0 | 0 | 0 | 0 | 0 | 303K | 极化 | 20 PPM | 30 min | 0.953
10510 | 2-[2-methyl-4(or 5)-alkylisoxazolidin-5(or 4)-yl)methyl]succinic acids | CCCCCCCCCC1CN(C)OC1CC(CCC(=O)O)CC(=O)O | 阳极型 | NaCl | 盐 | 饱和 | 0.5M NaCl | 29.25 | [5 empty] | 11.5 | 17.75 | 0 | 0 | 0 | 0 | 0 | 303K | 极化 | 50 PPM | 30 min | 0.958
10511 | 2-[2-methyl-4(or 5)-alkylisoxazolidin-5(or 4)-yl)methyl]succinic acids | CCCCCCCCCC1CN(C)OC1CC(CCC(=O)O)CC(=O)O | 阳极型 | NaCl | 盐 | 饱和 | 0.5M NaCl | 29.25 | [5 empty] | 11.5 | 17.75 | 0 | 0 | 0 | 0 | 0 | 303K | 极化 | 100 PPM | 30 min | 0.977
10512 | 2-[2-methyl-4(or 5)-alkylisoxazolidin-5(or 4)-yl)methyl]succinic acids | CCCCCCCCCC1CN(C)OC1CC(CCC(=O)O)CC(=O)O | 阳极型 | NaCl | 盐 | 饱和 | 0.5M NaCl | 29.25 | [5 empty] | 11.5 | 17.75 | 0 | 0 | 0 | 0 | 0 | 313K | 极化 | 0.5 PPM | 30 min | 0.587
10513 | 2-[2-methyl-4(or 5)-alkylisoxazolidin-5(or 4)-yl)methyl]succinic acids | CCCCCCCCCC1CN(C)OC1CC(CCC(=O)O)CC(=O)O | 阳极型 | NaCl | 盐 | 饱和 | 0.5M NaCl | 29.25 | [5 empty] | 11.5 | 17.75 | 0 | 0 | 0 | 0 | 0 | 313K | 极化 | 1 PPM | 30 min | 0.669
10514 | 2-[2-methyl-4(or 5)-alkylisoxazolidin-5(or 4)-yl)methyl]succinic acids | CCCCCCCCCC1CN(C)OC1CC(CCC(=O)O)CC(=O)O | 阳极型 | NaCl | 盐 | 饱和 | 0.5M NaCl | 29.25 | [5 empty] | 11.5 | 17.75 | 0 | 0 | 0 | 0 | 0 | 313K | 极化 | 5 PPM | 30 min | 0.8
10515 | 2-[2-methyl-4(or 5)-alkylisoxazolidin-5(or 4)-yl)methyl]succinic acids | CCCCCCCCCC1CN(C)OC1CC(CCC(=O)O)CC(=O)O | 阳极型 | NaCl | 盐 | 饱和 | 0.5M NaCl | 29.25 | [5 empty] | 11.5 | 17.75 | 0 | 0 | 0 | 0 | 0 | 313K | 极化 | 10 PPM | 30 min | 0.881
10516 | 2-[2-methyl-4(or 5)-alkylisoxazolidin-5(or 4)-yl)methyl]succinic acids | CCCCCCCCCC1CN(C)OC1CC(CCC(=O)O)CC(=O)O | 阳极型 | NaCl | 盐 | 饱和 | 0.5M NaCl | 29.25 | [5 empty] | 11.5 | 17.75 | 0 | 0 | 0 | 0 | 0 | 313K | 极化 | 20 PPM | 30 min | 0.951
10517 | 2-[2-methyl-4(or 5)-alkylisoxazolidin-5(or 4)-yl)methyl]succinic acids | CCCCCCCCCC1CN(C)OC1CC(CCC(=O)O)CC(=O)O | 阳极型 | NaCl | 盐 | 饱和 | 0.5M NaCl | 29.25 | [5 empty] | 11.5 | 17.75 | 0 | 0 | 0 | 0 | 0 | 313K | 极化 | 50 PPM | 30 min | 0.957
10518 | 2-[2-methyl-4(or 5)-alkylisoxazolidin-5(or 4)-yl)methyl]succinic acids | CCCCCCCCCC1CN(C)OC1CC(CCC(=O)O)CC(=O)O | 阳极型 | NaCl | 盐 | 饱和 | 0.5M NaCl | 29.25 | [5 empty] | 11.5 | 17.75 | 0 | 0 | 0 | 0 | 0 | 313K | 极化 | 100 PPM | 30 min | 0.977
10519 | 2-[2-methyl-4(or 5)-alkylisoxazolidin-5(or 4)-yl)methyl]succinic acids | CCCCCCCCCC1CN(C)OC1CC(CCC(=O)O)CC(=O)O | 阳极型 | NaCl | 盐 | 饱和 | 0.5M NaCl | 29.25 | [5 empty] | 11.5 | 17.75 | 0 | 0 | 0 | 0 | 0 | 323K | 极化 | 0.5 PPM | 30 min | 0.582
10520 | 2-[2-methyl-4(or 5)-alkylisoxazolidin-5(or 4)-yl)methyl]succinic acids | CCCCCCCCCC1CN(C)OC1CC(CCC(=O)O)CC(=O)O | 阳极型 | NaCl | 盐 | 饱和 | 0.5M NaCl | 29.25 | [5 empty] | 11.5 | 17.75 | 0 | 0 | 0 | 0 | 0 | 323K | 极化 | 1 PPM | 30 min | 0.653
10521 | 2-[2-methyl-4(or 5)-alkylisoxazolidin-5(or 4)-yl)methyl]succinic acids | CCCCCCCCCC1CN(C)OC1CC(CCC(=O)O)CC(=O)O | 阳极型 | NaCl | 盐 | 饱和 | 0.5M NaCl | 29.25 | [5 empty] | 11.5 | 17.75 | 0 | 0 | 0 | 0 | 0 | 323K | 极化 | 5 PPM | 30 min | 0.795
10522 | 2-[2-methyl-4(or 5)-alkylisoxazolidin-5(or 4)-yl)methyl]succinic acids | CCCCCCCCCC1CN(C)OC1CC(CCC(=O)O)CC(=O)O | 阳极型 | NaCl | 盐 | 饱和 | 0.5M NaCl | 29.25 | [5 empty] | 11.5 | 17.75 | 0 | 0 | 0 | 0 | 0 | 323K | 极化 | 10 PPM | 30 min | 0.896
10523 | 2-[2-methyl-4(or 5)-alkylisoxazolidin-5(or 4)-yl)methyl]succinic acids | CCCCCCCCCC1CN(C)OC1CC(CCC(=O)O)CC(=O)O | 阳极型 | NaCl | 盐 | 饱和 | 0.5M NaCl | 29.25 | [5 empty] | 11.5 | 17.75 | 0 | 0 | 0 | 0 | 0 | 323K | 极化 | 20 PPM | 30 min | 0.951
10524 | 2-[2-methyl-4(or 5)-alkylisoxazolidin-5(or 4)-yl)methyl]succinic acids | CCCCCCCCCC1CN(C)OC1CC(CCC(=O)O)CC(=O)O | 阳极型 | NaCl | 盐 | 饱和 | 0.5M NaCl | 29.25 | [5 empty] | 11.5 | 17.75 | 0 | 0 | 0 | 0 | 0 | 323K | 极化 | 50 PPM | 30 min | 0.952
10525 | 2-[2-methyl-4(or 5)-alkylisoxazolidin-5(or 4)-yl)methyl]succinic acids | CCCCCCCCCC1CN(C)OC1CC(CCC(=O)O)CC(=O)O | 阳极型 | NaCl | 盐 | 饱和 | 0.5M NaCl | 29.25 | [5 empty] | 11.5 | 17.75 | 0 | 0 | 0 | 0 | 0 | 323K | 极化 | 100 PPM | 30 min | 0.978
10546 |  | CCCCCCC/C=C/CCCC/C1=N/CCN1CCO | 阴极型 | NaCl,diesel solution |  | 饱和 | 3% NaCl-10% diesel solution | 30 | [5 empty] | 11.79487 | 18.20513 | 0 | 0 | 0 | 0 | 0 | 323K | 极化 | 5 PPM | 24 H | 0.542
10547 |  | CCCCCCC/C=C/CCCC/C1=N/CCN1CCO | 阴极型 | NaCl,diesel solution |  | 饱和 | 3% NaCl-10% diesel solution | 30 | [5 empty] | 11.79487 | 18.20513 | 0 | 0 | 0 | 0 | 0 | 323K | 极化 | 10 PPM | 24 H | 0.996
10548 |  | CCCCCCC/C=C/CCCC/C1=N/CCN1CCO | 阴极型 | NaCl,diesel solution |  | 饱和 | 3% NaCl-10% diesel solution | 30 | [5 empty] | 11.79487 | 18.20513 | 0 | 0 | 0 | 0 | 0 | 323K | 极化 | 25 PPM | 24 H | 0.907
10549 |  | CCCCCCC/C=C/CCCC/C1=N/CCN1CCO | 阴极型 | NaCl,diesel solution |  | 饱和 | 3% NaCl-10% diesel solution | 30 | [5 empty] | 11.79487 | 18.20513 | 0 | 0 | 0 | 0 | 0 | 323K | 极化 | 50 PPM | 24 H | 0.901
10550 |  | CCCCCCC/C=C/CCCC/C1=N/CCN1CCO | 阴极型 | NaCl,diesel solution |  | 饱和 | 3% NaCl-10% diesel solution | 30 | [5 empty] | 11.79487 | 18.20513 | 0 | 0 | 0 | 0 | 0 | 323K | 极化 | 100 PPM | 24 H | 0.904
10567 |  | OCC3OC(NCCCCCCNC2OC1COOC1C(O)C2O)C(O)C(O)C3O | 混合型 | NaCl | 盐 | 饱和 | 3.5wt% | 35 | [5 empty] | 13.76068 | 21.23932 | 0 | 0 | 0 | 0 | 0 | 298k | 极化 | 0.45 mM | 298K | 0.8062
10568 |  | OCC3OC(NCCCCCCNC2OC1COOC1C(O)C2O)C(O)C(O)C3O | 混合型 | NaCl | 盐 | 饱和 | 3.5wt% | 35 | [5 empty] | 13.76068 | 21.23932 | 0 | 0 | 0 | 0 | 0 | 298k | 极化 | 0.91mM | 298K | 0.8321
10569 |  | OCC3OC(NCCCCCCNC2OC1COOC1C(O)C2O)C(O)C(O)C3O | 混合型 | NaCl | 盐 | 饱和 | 3.5wt% | 35 | [5 empty] | 13.76068 | 21.23932 | 0 | 0 | 0 | 0 | 0 | 298k | 极化 | 1.36mM | 298K | 0.8776
10570 |  | OCC3OC(NCCCCCCNC2OC1COOC1C(O)C2O)C(O)C(O)C3O | 混合型 | NaCl | 盐 | 饱和 | 3.5wt% | 35 | [5 empty] | 13.76068 | 21.23932 | 0 | 0 | 0 | 0 | 0 | 298k | 极化 | 2.27 mM | 298K | 0.9069
10579 | Thiourea | NC(N)=S | 混合型（但以抑制阴极反应为主） | NaCl | 盐 | 饱和 | 3.5wt% | 35 | [5 empty] | 13.76068 | 21.23932 | 0 | 0 | 0 | 0 | 0 | 333 K | 极化 | 500 PPM | 2 H | 0.157
10580 | 4-methylpyridine quaternary ammonium salt | Cc2cc[n+](Cc1ccccc1)cc2.[Cl-] | 混合型 | NaCl | 盐 | 饱和 | 3.5wt% | 35 | [5 empty] | 13.76068 | 21.23932 | 0 | 0 | 0 | 0 | 0 | 333 K | 极化 | 500 PPM | 2 H | -0.197
10594 | mannich base | O=C(CCN(CC/N=C/c1ccccc1O)CC/N=C/c2ccccc2O)CCN(CC/N=C/c3ccccc3O)CC/N=C/c4ccccc4O | 混合型（但以抑制阴极反应为主） | NaCl | 盐 | 饱和 | 3wt% | 30 | [5 empty] | 11.79487 | 18.20513 | 0 | 0 | 0 | 0 | 0 | 298K | 极化 | 50 PPM |  | 0.572
10595 | mannich base | O=C(CCN(CC/N=C/c1ccccc1O)CC/N=C/c2ccccc2O)CCN(CC/N=C/c3ccccc3O)CC/N=C/c4ccccc4O | 混合型（但以抑制阴极反应为主） | NaCl | 盐 | 饱和 | 3wt% | 30 | [5 empty] | 11.79487 | 18.20513 | 0 | 0 | 0 | 0 | 0 | 298K | 极化 | 100 PPM |  | 0.793
10596 | mannich base | O=C(CCN(CC/N=C/c1ccccc1O)CC/N=C/c2ccccc2O)CCN(CC/N=C/c3ccccc3O)CC/N=C/c4ccccc4O | 混合型（但以抑制阴极反应为主） | NaCl | 盐 | 饱和 | 3wt% | 30 | [5 empty] | 11.79487 | 18.20513 | 0 | 0 | 0 | 0 | 0 | 298K | 极化 | 200 PPM |  | 0.835
10597 | mannich base | O=C(CCN(CC/N=C/c1ccccc1O)CC/N=C/c2ccccc2O)CCN(CC/N=C/c3ccccc3O)CC/N=C/c4ccccc4O | 混合型（但以抑制阴极反应为主） | NaCl | 盐 | 饱和 | 3wt% | 30 | [5 empty] | 11.79487 | 18.20513 | 0 | 0 | 0 | 0 | 0 | 298K | 极化 | 300 PPM |  | 0.869
10598 | 2-Thiobarbituric acid | O=C1CC(=O)NC(=S)N1 | 混合型 | NaCl | 盐 | 饱和 | 3.5wt% | 35 | [5 empty] | 13.76068 | 21.23932 | 0 | 0 | 0 | 0 | 0 | 298K | 电化学阻抗谱 | 25 PPM | 50 min | 0.912 | PH=4
10599 | 2-Thiobarbituric acid | O=C1CC(=O)NC(=S)N1 | 混合型 | NaCl | 盐 | 饱和 | 3.5wt% | 35 | [5 empty] | 13.76068 | 21.23932 | 0 | 0 | 0 | 0 | 0 | 298K | 电化学阻抗谱 | 50PPM | 50 min | 0.963 | PH=4
10600 | 2-Thiobarbituric acid | O=C1CC(=O)NC(=S)N1 | 混合型 | NaCl | 盐 | 饱和 | 3.5wt% | 35 | [5 empty] | 13.76068 | 21.23932 | 0 | 0 | 0 | 0 | 0 | 298K | 电化学阻抗谱 | 75 PPM | 50 min | 0.971 | PH=4
10601 | 2-Thiobarbituric acid | O=C1CC(=O)NC(=S)N1 | 混合型 | NaCl | 盐 | 饱和 | 3.5wt% | 35 | [5 empty] | 13.76068 | 21.23932 | 0 | 0 | 0 | 0 | 0 | 298K | 电化学阻抗谱 | 100 PPM | 50 min | 0.918 | PH=4
10602 | 2-Thiobarbituric acid | O=C1CC(=O)NC(=S)N1 | 混合型 | NaCl | 盐 | 饱和 | 3.5wt% | 35 | [5 empty] | 13.76068 | 21.23932 | 0 | 0 | 0 | 0 | 0 | 298K | 电化学阻抗谱 | 25 PPM | 50 min | 0.918 | PH=6
10603 | 2-Thiobarbituric acid | O=C1CC(=O)NC(=S)N1 | 混合型 | NaCl | 盐 | 饱和 | 3.5wt% | 35 | [5 empty] | 13.76068 | 21.23932 | 0 | 0 | 0 | 0 | 0 | 298K | 电化学阻抗谱 | 50PPM | 50 min | 0.96 | PH=6
10604 | 2-Thiobarbituric acid | O=C1CC(=O)NC(=S)N1 | 混合型 | NaCl | 盐 | 饱和 | 3.5wt% | 35 | [5 empty] | 13.76068 | 21.23932 | 0 | 0 | 0 | 0 | 0 | 298K | 电化学阻抗谱 | 75 PPM | 50 min | 0.978 | PH=6
10605 | 2-Thiobarbituric acid | O=C1CC(=O)NC(=S)N1 | 混合型 | NaCl | 盐 | 饱和 | 3.5wt% | 35 | [5 empty] | 13.76068 | 21.23932 | 0 | 0 | 0 | 0 | 0 | 298K | 电化学阻抗谱 | 100 PPM | 50 min | 0.937 | PH=6
10606 | fatty acid amide | CCCCC/C=C\C\C=C/CCCCCCCC(=O)NCCNCCO | 混合型 | NaCl | 盐 | 饱和 | 3.5wt% | 35 | [5 empty] | 13.76068 | 21.23932 | 0 | 0 | 0 | 0 | 0 | 298K | 极化 | 5 PPM | 10 H | 0.2648
10607 | fatty acid amide | CCCCC/C=C\C\C=C/CCCCCCCC(=O)NCCNCCO | 混合型 | NaCl | 盐 | 饱和 | 3.5wt% | 35 | [5 empty] | 13.76068 | 21.23932 | 0 | 0 | 0 | 0 | 0 | 298K | 极化 | 10 PPM | 10 H | 0.6473
10608 | fatty acid amide | CCCCC/C=C\C\C=C/CCCCCCCC(=O)NCCNCCO | 混合型 | NaCl | 盐 | 饱和 | 3.5wt% | 35 | [5 empty] | 13.76068 | 21.23932 | 0 | 0 | 0 | 0 | 0 | 298K | 极化 | 25 PPM | 10 H | 0.961
10609 | fatty acid amide | CCCCC/C=C\C\C=C/CCCCCCCC(=O)NCCNCCO | 混合型 | NaCl | 盐 | 饱和 | 3.5wt% | 35 | [5 empty] | 13.76068 | 21.23932 | 0 | 0 | 0 | 0 | 0 | 298K | 极化 | 50 PPM | 10 H | 0.9606
10610 | fatty acid amide | CCCCC/C=C\C\C=C/CCCCCCCC(=O)NCCNCCO | 混合型 | NaCl | 盐 | 饱和 | 3.5wt% | 35 | [5 empty] | 13.76068 | 21.23932 | 0 | 0 | 0 | 0 | 0 | 298K | 极化 | 100 PPM | 10 H | 0.9598
10611 | oligosaccharide derivatives (PHC) | COC3OC(CO)C(OC2C(O)C(N)C(OC1OC(CO)C(C)C(O)C1NCC(O)[N+](C)(C)C)OC2CO)C(O)C3/N=C\c4ccccc4.[Cl-] | 混合型（但以抑制阴极反应为主） | NaCl | 盐 | 饱和 | 3.5wt% | 35 | [5 empty] | 13.76068 | 21.23932 | 0 | 0 | 0 | 0 | 0 | 353K | 极化 | 30 PPM | 1 H | 0.3663
10612 | oligosaccharide derivatives (PHC) | COC3OC(CO)C(OC2C(O)C(N)C(OC1OC(CO)C(C)C(O)C1NCC(O)[N+](C)(C)C)OC2CO)C(O)C3/N=C\c4ccccc4.[Cl-] | 混合型（但以抑制阴极反应为主） | NaCl | 盐 | 饱和 | 3.5wt% | 35 | [5 empty] | 13.76068 | 21.23932 | 0 | 0 | 0 | 0 | 0 | 353K | 极化 | 50 PPM | 1 H | 0.5586
10613 | oligosaccharide derivatives (PHC) | COC3OC(CO)C(OC2C(O)C(N)C(OC1OC(CO)C(C)C(O)C1NCC(O)[N+](C)(C)C)OC2CO)C(O)C3/N=C\c4ccccc4.[Cl-] | 混合型（但以抑制阴极反应为主） | NaCl | 盐 | 饱和 | 3.5wt% | 35 | [5 empty] | 13.76068 | 21.23932 | 0 | 0 | 0 | 0 | 0 | 353K | 极化 | 80 PPM | 1 H | 0.8878
10614 | oligosaccharide derivatives (PHC) | COC3OC(CO)C(OC2C(O)C(N)C(OC1OC(CO)C(C)C(O)C1NCC(O)[N+](C)(C)C)OC2CO)C(O)C3/N=C\c4ccccc4.[Cl-] | 混合型（但以抑制阴极反应为主） | NaCl | 盐 | 饱和 | 3.5wt% | 35 | [5 empty] | 13.76068 | 21.23932 | 0 | 0 | 0 | 0 | 0 | 353K | 极化 | 100 PPM | 1 H | 0.8806
10615 | oligosaccharide derivatives (PHC) | CC/C=N\C3C(O)C(OC2C(O)C(N)C(OC1OC(CO)C(C)C(O)C1NCC(O)[N+](C)(C)C)OC2CO)C(CO)OC3OC.[Cl-] | 混合型（但以抑制阴极反应为主） | NaCl | 盐 | 饱和 | 3.5wt% | 35 | [5 empty] | 13.76068 | 21.23932 | 0 | 0 | 0 | 0 | 0 | 353K | 极化 | 30 PPM | 1 H | 0.7152
10616 | oligosaccharide derivatives (PHC) | CC/C=N\C3C(O)C(OC2C(O)C(N)C(OC1OC(CO)C(C)C(O)C1NCC(O)[N+](C)(C)C)OC2CO)C(CO)OC3OC.[Cl-] | 混合型（但以抑制阴极反应为主） | NaCl | 盐 | 饱和 | 3.5wt% | 35 | [5 empty] | 13.76068 | 21.23932 | 0 | 0 | 0 | 0 | 0 | 353K | 极化 | 50 PPM | 1 H | 0.8773
10617 | oligosaccharide derivatives (PHC) | CC/C=N\C3C(O)C(OC2C(O)C(N)C(OC1OC(CO)C(C)C(O)C1NCC(O)[N+](C)(C)C)OC2CO)C(CO)OC3OC.[Cl-] | 混合型（但以抑制阴极反应为主） | NaCl | 盐 | 饱和 | 3.5wt% | 35 | [5 empty] | 13.76068 | 21.23932 | 0 | 0 | 0 | 0 | 0 | 353K | 极化 | 80 PPM | 1 H | 0.8343
10618 | oligosaccharide derivatives (PHC) | CC/C=N\C3C(O)C(OC2C(O)C(N)C(OC1OC(CO)C(C)C(O)C1NCC(O)[N+](C)(C)C)OC2CO)C(CO)OC3OC.[Cl-] | 混合型（但以抑制阴极反应为主） | NaCl | 盐 | 饱和 | 3.5wt% | 35 | [5 empty] | 13.76068 | 21.23932 | 0 | 0 | 0 | 0 | 0 | 353K | 极化 | 100 PPM | 1 H | 0.919
10619 | 4-methylpyridine quaternary ammonium salts | Cc2cc[n+](Cc1ccccc1)cc2.[Cl-] | 混合型（但以抑制阳极反应为主） | NaCl | 盐 | 饱和 | 3.5wt% | 35 | [5 empty] | 13.76068 | 21.23932 | 0 | 0 | 0 | 0 | 0 | 333 K | 极化 | 20 PPM | 2 H | 0.162
10620 | thiourea | NC(N)=S | 混合型（但以抑制阳极反应为主） | NaCl | 盐 | 饱和 | 3.5wt% | 35 | [5 empty] | 13.76068 | 21.23932 | 0 | 0 | 0 | 0 | 0 | 333 K | 极化 | 20 PPM | 2 H | 0.494
10621 | mercaptoethanol | OCCS | 混合型（但以抑制阳极反应为主） | NaCl | 盐 | 饱和 | 3.5wt% | 35 | [5 empty] | 13.76068 | 21.23932 | 0 | 0 | 0 | 0 | 0 | 333 K | 极化 | 20 PPM | 2 H | 0.566 | C12H25
10637 | chitosan | COC1C(O)C(N)C(C)OC1CO | 混合型 | NaCl | 盐 | 饱和 | 3.5wt% | 35 | [5 empty] | 13.76068 | 21.23932 | 0 | 0 | 0 | 0 | 0 | 298K | 电化学阻抗谱 | 25 PPM | 1 H | 0.22
10638 | chitosan | COC1C(O)C(N)C(C)OC1CO | 混合型 | NaCl | 盐 | 饱和 | 3.5wt% | 35 | [5 empty] | 13.76068 | 21.23932 | 0 | 0 | 0 | 0 | 0 | 298K | 电化学阻抗谱 | 50 PPM | 1 H | 0.34
10639 | chitosan | COC1C(O)C(N)C(C)OC1CO | 混合型 | NaCl | 盐 | 饱和 | 3.5wt% | 35 | [5 empty] | 13.76068 | 21.23932 | 0 | 0 | 0 | 0 | 0 | 298K | 电化学阻抗谱 | 75 PPM | 1 H | 0.41
10640 | chitosan | COC1C(O)C(N)C(C)OC1CO | 混合型 | NaCl | 盐 | 饱和 | 3.5wt% | 35 | [5 empty] | 13.76068 | 21.23932 | 0 | 0 | 0 | 0 | 0 | 298K | 电化学阻抗谱 | 100 PPM | 1 H | 0.45
10641 | carboxyl methylcellulose | COC2OC(CO)C(OC1OC(CO)C(OC)C(O)C1OCC(=O)O)C(O)C2OCC(=O)O | 混合型 | NaCl | 盐 | 饱和 | 3.5wt% | 35 | [5 empty] | 13.76068 | 21.23932 | 0 | 0 | 0 | 0 | 0 | 298K | 电化学阻抗谱 | 25 PPM | 1 H | 0.28
10642 | carboxyl methylcellulose | COC2OC(CO)C(OC1OC(CO)C(OC)C(O)C1OCC(=O)O)C(O)C2OCC(=O)O | 混合型 | NaCl | 盐 | 饱和 | 3.5wt% | 35 | [5 empty] | 13.76068 | 21.23932 | 0 | 0 | 0 | 0 | 0 | 298K | 电化学阻抗谱 | 50PPM | 1 H | 0.32
10643 | carboxyl methylcellulose | COC2OC(CO)C(OC1OC(CO)C(OC)C(O)C1OCC(=O)O)C(O)C2OCC(=O)O | 混合型 | NaCl | 盐 | 饱和 | 3.5wt% | 35 | [5 empty] | 13.76068 | 21.23932 | 0 | 0 | 0 | 0 | 0 | 298K | 电化学阻抗谱 | 75 PPM | 1 H | 0.33
10644 | carboxyl methylcellulose | COC2OC(CO)C(OC1OC(CO)C(OC)C(O)C1OCC(=O)O)C(O)C2OCC(=O)O | 混合型 | NaCl | 盐 | 饱和 | 3.5wt% | 35 | [5 empty] | 13.76068 | 21.23932 | 0 | 0 | 0 | 0 | 0 | 298K | 电化学阻抗谱 | 100 PPM | 1 H | 0.39
10645 | Thiourea formaldehyde | CNC(=S)NCN(CO)C(=S)NC | 混合型 | NaCl | 盐 | 饱和 | 3.5wt% | 35 | [5 empty] | 13.76068 | 21.23932 | 0 | 0 | 0 | 0 | 0 | 298K | 电化学阻抗谱 | 25 PPM | 30 min | 0.74
10646 | Thiourea formaldehyde | CNC(=S)NCN(CO)C(=S)NC | 混合型 | NaCl | 盐 | 饱和 | 3.5wt% | 35 | [5 empty] | 13.76068 | 21.23932 | 0 | 0 | 0 | 0 | 0 | 298K | 电化学阻抗谱 | 50 PPM | 30 min | 0.75
10647 | Thiourea formaldehyde | CNC(=S)NCN(CO)C(=S)NC | 混合型 | NaCl | 盐 | 饱和 | 3.5wt% | 35 | [5 empty] | 13.76068 | 21.23932 | 0 | 0 | 0 | 0 | 0 | 298K | 电化学阻抗谱 | 100 PPM | 30 min | 0.9
10653 | Poly 2-acrylamide-2-methylpropanesulfonic acid | CC(CCC(=O)NC(C)(C)S(=O)(=O)O)C(=O)OCC[N+](C)(C)C.[Cl-] | 混合型 | NaCl | 盐 | 饱和 | 3.5wt% | 35 | [5 empty] | 13.76068 | 21.23932 | 0 | 0 | 0 | 0 | 0 | 298K | 极化 | 100 PPM | 30 min | 0.64
10654 | Poly 2-acrylamide-2-methylpropanesulfonic acid | CC(CCC(=O)NC(C)(C)S(=O)(=O)O)C(=O)OCC[N+](C)(C)C.[Cl-] | 混合型 | NaCl | 盐 | 饱和 | 3.5wt% | 35 | [5 empty] | 13.76068 | 21.23932 | 0 | 0 | 0 | 0 | 0 | 298K | 极化 | 200 PPM | 30 min | 0.86
10655 | Poly 2-acrylamide-2-methylpropanesulfonic acid | CC(CCC(=O)NC(C)(C)S(=O)(=O)O)C(=O)OCC[N+](C)(C)C.[Cl-] | 混合型 | NaCl | 盐 | 饱和 | 3.5wt% | 35 | [5 empty] | 13.76068 | 21.23932 | 0 | 0 | 0 | 0 | 0 | 298K | 极化 | 300 PPM | 30 min | 0.89
10656 | Poly 2-acrylamide-2-methylpropanesulfonic acid | CC(CCC(=O)NC(C)(C)S(=O)(=O)O)C(=O)OCC[N+](C)(C)C.[Cl-] | 混合型 | NaCl | 盐 | 饱和 | 3.5wt% | 35 | [5 empty] | 13.76068 | 21.23932 | 0 | 0 | 0 | 0 | 0 | 298K | 极化 | 400 PPM | 30 min | 0.91
10657 | Poly 2-acrylamide-2-methylpropanesulfonic acid | CC(CCC(=O)NC(C)(C)S(=O)(=O)O)C(=O)OCC[N+](C)(C)C.[Cl-] | 混合型 | NaCl | 盐 | 饱和 | 3.5wt% | 35 | [5 empty] | 13.76068 | 21.23932 | 0 | 0 | 0 | 0 | 0 | 298K | 极化 | 500 PPM | 30 min | 0.95
10658 | Poly 2-acrylamide-2-methylpropanesulfonic acid-co-NVP | CC(CCCN1CCCC1=O)C(=O)OCC[N+](C)(C)C.[Cl-] | 混合型 | NaCl | 盐 | 饱和 | 3.5wt% | 35 | [5 empty] | 13.76068 | 21.23932 | 0 | 0 | 0 | 0 | 0 | 298K | 极化 | 100 PPM | 30 min | 0.64
10659 | Poly 2-acrylamide-2-methylpropanesulfonic acid-co-NVP | CC(CCCN1CCCC1=O)C(=O)OCC[N+](C)(C)C.[Cl-] | 混合型 | NaCl | 盐 | 饱和 | 3.5wt% | 35 | [5 empty] | 13.76068 | 21.23932 | 0 | 0 | 0 | 0 | 0 | 298K | 极化 | 200 PPM | 30 min | 0.86
10660 | Poly 2-acrylamide-2-methylpropanesulfonic acid-co-NVP | CC(CCCN1CCCC1=O)C(=O)OCC[N+](C)(C)C.[Cl-] | 混合型 | NaCl | 盐 | 饱和 | 3.5wt% | 35 | [5 empty] | 13.76068 | 21.23932 | 0 | 0 | 0 | 0 | 0 | 298K | 极化 | 300 PPM | 30 min | 0.89
10661 | Poly 2-acrylamide-2-methylpropanesulfonic acid-co-NVP | CC(CCCN1CCCC1=O)C(=O)OCC[N+](C)(C)C.[Cl-] | 混合型 | NaCl | 盐 | 饱和 | 3.5wt% | 35 | [5 empty] | 13.76068 | 21.23932 | 0 | 0 | 0 | 0 | 0 | 298K | 极化 | 400 PPM | 30 min | 0.91
10662 | Poly 2-acrylamide-2-methylpropanesulfonic acid-co-NVP | CC(CCCN1CCCC1=O)C(=O)OCC[N+](C)(C)C.[Cl-] | 混合型 | NaCl | 盐 | 饱和 | 3.5wt% | 35 | [5 empty] | 13.76068 | 21.23932 | 0 | 0 | 0 | 0 | 0 | 298K | 极化 | 500 PPM | 30 min | 0.95
10663 | Poly 2-acrylamide-2-methylpropanesulfonic acid | CC(C)C(=O)OCC[N+](C)(C)C.[Cl-] | 混合型 | NaCl | 盐 | 饱和 | 3.5wt% | 35 | [5 empty] | 13.76068 | 21.23932 | 0 | 0 | 0 | 0 | 0 | 298K | 极化 | 100 PPM | 30 min | 0.64
10664 | Poly 2-acrylamide-2-methylpropanesulfonic acid | CC(C)C(=O)OCC[N+](C)(C)C.[Cl-] | 混合型 | NaCl | 盐 | 饱和 | 3.5wt% | 35 | [5 empty] | 13.76068 | 21.23932 | 0 | 0 | 0 | 0 | 0 | 298K | 极化 | 200 PPM | 30 min | 0.86
10665 | Poly 2-acrylamide-2-methylpropanesulfonic acid | CC(C)C(=O)OCC[N+](C)(C)C.[Cl-] | 混合型 | NaCl | 盐 | 饱和 | 3.5wt% | 35 | [5 empty] | 13.76068 | 21.23932 | 0 | 0 | 0 | 0 | 0 | 298K | 极化 | 300 PPM | 30 min | 0.89
10666 | Poly 2-acrylamide-2-methylpropanesulfonic acid | CC(C)C(=O)OCC[N+](C)(C)C.[Cl-] | 混合型 | NaCl | 盐 | 饱和 | 3.5wt% | 35 | [5 empty] | 13.76068 | 21.23932 | 0 | 0 | 0 | 0 | 0 | 298K | 极化 | 400 PPM | 30 min | 0.91
10667 | Poly 2-acrylamide-2-methylpropanesulfonic acid | CC(C)C(=O)OCC[N+](C)(C)C.[Cl-] | 混合型 | NaCl | 盐 | 饱和 | 3.5wt% | 35 | [5 empty] | 13.76068 | 21.23932 | 0 | 0 | 0 | 0 | 0 | 298K | 极化 | 500 PPM | 30 min | 0.95
10673 | 5,10,15,20-tetrakis(pentafluorophenyl)-21H,23H-porphyrin palladium(II) | Fc%12c(F)c(F)c(c4c6ccc7c(c1c(F)c(F)c(F)c(F)c1F)c%10ccc%11c(c2c(F)c(F)c(F)c(F)c2F)c9ccc8c(c3c(F)c(F)c(F)c(F)c3F)c5ccc4[n+]5[Pd](n67)(n89)[n+]%10%11)c(F)c%12F | 混合型 | NaCl | 盐 | 饱和 | 3.5% NaCl. | 35 | [5 empty] | 13.76068 | 21.23932 | 0 | 0 | 0 | 0 | 0 | 298K | 极化 | 400 PPM | 30 min | 0.86
10674 | 4,4′,4″,4‴-(porphyrin-5,10,15,20-tetrayl)tetrakis(benzoic acid) | O=C(O)c9ccc(c7c1ccc(n1)c(c2ccc(C(=O)O)cc2)c3ccc([nH]3)c(c4ccc(C(=O)O)cc4)c5ccc(n5)c(c6ccc(C(=O)O)cc6)c8ccc7[nH]8)cc9 | 混合型 | NaCl | 盐 | 饱和 | 3.5% NaCl. | 35 | [5 empty] | 13.76068 | 21.23932 | 0 | 0 | 0 | 0 | 0 | 298K | 极化 | 400 PPM | 30 min | 0.93
10680 | Pomelo peel extract | C[C@@H]5O[C@@H](O[C@@H]1[C@@H](O)[C@H](O)[C@@H](CO)O[C@H]1Oc4cc(O)c3C(=O)CC(c2ccc(O)cc2)Oc3c4)[C@H](O)[C@H](O)[C@H]5O | 混合型 | NaCl | 盐 | 饱和 | 3.5wt% | 35 | [5 empty] | 13.76068 | 21.23932 | 0 | 0 | 0 | 0 | 0 | 298K | 极化 | 100 PPM | 30 min | 0.773
10681 | Pomelo peel extract | C[C@@H]5O[C@@H](O[C@@H]1[C@@H](O)[C@H](O)[C@@H](CO)O[C@H]1Oc4cc(O)c3C(=O)CC(c2ccc(O)cc2)Oc3c4)[C@H](O)[C@H](O)[C@H]5O | 混合型 | NaCl | 盐 | 饱和 | 3.5wt% | 35 | [5 empty] | 13.76068 | 21.23932 | 0 | 0 | 0 | 0 | 0 | 298K | 极化 | 200 PPM | 30 min | 0.867
10682 | Pomelo peel extract | C[C@@H]5O[C@@H](O[C@@H]1[C@@H](O)[C@H](O)[C@@H](CO)O[C@H]1Oc4cc(O)c3C(=O)CC(c2ccc(O)cc2)Oc3c4)[C@H](O)[C@H](O)[C@H]5O | 混合型 | NaCl | 盐 | 饱和 | 3.5wt% | 35 | [5 empty] | 13.76068 | 21.23932 | 0 | 0 | 0 | 0 | 0 | 298K | 极化 | 300 PPM | 30 min | 0.929
10683 | Pomelo peel extract | C[C@@H]5O[C@@H](O[C@@H]1[C@@H](O)[C@H](O)[C@@H](CO)O[C@H]1Oc4cc(O)c3C(=O)CC(c2ccc(O)cc2)Oc3c4)[C@H](O)[C@H](O)[C@H]5O | 混合型 | NaCl | 盐 | 饱和 | 3.5wt% | 35 | [5 empty] | 13.76068 | 21.23932 | 0 | 0 | 0 | 0 | 0 | 298K | 极化 | 400 PPM | 30 min | 0.933
10684 | 1-(2-aminoethyl)-2-heptadecyl imidazoline | CCCCCCCC/C=C/CCCCCCC/C1=N/CCN1CCN | 混合型（但以抑制阳极反应为主） | NaCl | 盐 | 饱和 | 1 1.65 wt% NaCl solution containing 1 g/L HAc | 16.5 | [5 empty] | 6.487179 | 10.01282 | 0 | 0 | 0 | 0 | 0 | 323K | 极化 | 100 PPM | 1 H | 0.993
10685 | 1-(2-aminoethyl)-2-heptadecyl imidazoline | CCCCCCCC/C=C/CCCCCCC/C1=N/CCN1CCN | 阴极型 | NaCl | 盐 | 饱和 | 1.65 wt% NaCl solution containing 3 g/L HAc | 16.5 | [5 empty] | 6.487179 | 10.01282 | 0 | 0 | 0 | 0 | 0 | 323K | 极化 | 100 PPM | 1 H | 0.994
10686 | tetradecyl trimethyl ammonium bromide (TTAB) | CCCCCCCCCCCCCC[N+](C)(C)C.[Br-] | 混合型 | NaCl | 盐 | 饱和 | 3.5wt% | 35 | [5 empty] | 13.76068 | 21.23932 | 0 | 0 | 0 | 0 | 0 | 333±1K | 极化 | 30mg/L | OCP稳定1h | 0.9764
10688 | 2-(4-methoxyphenyl)-4,5-diphenyl-imidazole (M-1) | COc4ccc(c3nc(c1ccccc1)c(c2ccccc2)[nH]3)cc4 |  | NaCl | 盐 | 饱和 | 3.5wt% | 35 | [5 empty] | 13.76068 | 21.23932 | 0 | 0 | 0 | 0 | 0 | 308K | 极化 | 400 mg/L | OCP30min | 0.9
10689 | 4,5-diphenyl-2-(p-tolyl)-imidazole (M-2) | Cc4ccc(c3nc(c1ccccc1)c(c2ccccc2)[nH]3)cc4 |  | NaCl | 盐 | 饱和 | 3.5wt% | 35 | [5 empty] | 13.76068 | 21.23932 | 0 | 0 | 0 | 0 | 0 | 308K | 极化 | 400 mg/L | OCP30min | 0.84
10690 | 2-(4-nitrophenyl)-4,5-diphenyl-imidazole (M-3) | O=N(=O)c4ccc(c3nc(c1ccccc1)c(c2ccccc2)[nH]3)cc4 |  | NaCl | 盐 | 饱和 | 3.5wt% | 35 | [5 empty] | 13.76068 | 21.23932 | 0 | 0 | 0 | 0 | 0 | 308K | 极化 | 400 mg/L | OCP30min | 0.77
10691 | 单宁酸(TA) | C=C(OC7C(COC(=O)c2cc(O)c(OC(=O)c1cc(O)c(O)c(O)c1)c(O)c2)OC(OC(=O)c4cc(O)c(OC(=O)c3cc(O)c(O)c(O)c3)c(O)c4)C(OC(=O)c6cc(O)c(OC(=O)c5cc(O)c(O)c(O)c5)c(O)c6)C7OC(=O)c9cc(O)c(OC(=O)c8cc(O)c(O)c(O)c8)c(O)c9)c%11cc(O)c(OC(=O)c%10cc(O)c(O)c(O)c%10)c(O)c%11 | 混合型 | NaCl | 盐 | 饱和 | 3.5wt% | 35 | [5 empty] | 13.76068 | 21.23932 | 0 | 0 | 0 | 0 | 0 | 298K | 电化学阻抗谱 | 500ppm | OCP 1h | 0.5
10692 | Perezone | C/C(C)=C\CC[C@@H](C)c1c(O)c(=O)c(C)cc1=O | 阴极型 | NaCl | 盐 | 饱和 | 3wt% | 30 | [5 empty] | 11.79487 | 18.20513 | 0 | 0 | 0 | 0 | 0 | 298K | 极化 | 10ppm | OCP稳定2000s | 0.87 | 静态
10693 | Perezone | C/C(C)=C\CC[C@@H](C)c1c(O)c(=O)c(C)cc1=O | 阴极型 | NaCl | 盐 | 饱和 | 3wt% | 30 | [5 empty] | 11.79487 | 18.20513 | 0 | 0 | 0 | 0 | 0 | 298K | 极化 | 5ppm | OCP稳定2000s | 0.96 | 湍流(转速100rpm)
10694 | Perezone | C/C(C)=C\CC[C@@H](C)c1c(O)c(=O)c(C)cc1=O | 阴极型 | NaCl | 盐 | 饱和 | 3wt% | 30 | [5 empty] | 11.79487 | 18.20513 | 0 | 0 | 0 | 0 | 0 | 298K | 极化 | 5ppm | OCP稳定2000s | 0.95 | 湍流(转速500rpm)
10695 | imidazoline-based inhibitor | CCCCCCCCCCCCCCCCC/C1=N/CCN1CCNC(N)=S | 混合型 | NaCl | 盐 | 饱和 | 3wt.% | 30 | [5 empty] | 11.79487 | 18.20513 | 0 | 0 | 0 | 0 | 0 | 313 K | 极化 | 0.4878× 10−5 MOL/L |  | 0.919
10696 | imidazoline-based inhibitor | CCCCCCCCCCCCCCCCC/C1=N/CCN1CCNC(N)=S | 混合型 | NaCl | 盐 | 饱和 | 3wt.% | 30 | [5 empty] | 11.79487 | 18.20513 | 0 | 0 | 0 | 0 | 0 | 313 K | 极化 | 1.2195 × 10−5 MOL/L |  | 0.94
10697 | imidazoline-based inhibitor | CCCCCCCCCCCCCCCCC/C1=N/CCN1CCNC(N)=S | 混合型 | NaCl | 盐 | 饱和 | 3wt.% | 30 | [5 empty] | 11.79487 | 18.20513 | 0 | 0 | 0 | 0 | 0 | 313 K | 极化 | 2.4390× 10−5 MOL/L |  | 0.975
10698 | imidazoline-based inhibitor | CCCCCCCCCCCCCCCCC/C1=N/CCN1CCNC(N)=S | 混合型 | NaCl | 盐 | 饱和 | 3wt.% | 30 | [5 empty] | 11.79487 | 18.20513 | 0 | 0 | 0 | 0 | 0 | 313 K | 极化 | 4.8780 × 10−5 MOL/L |  | 0.983
10699 | imidazoline-based inhibitor | CCCCCCCCCCCCCCCCC/C1=N/CCN1CCNC(N)=S | 混合型 | NaCl | 盐 | 饱和 | 3wt.% | 30 | [5 empty] | 11.79487 | 18.20513 | 0 | 0 | 0 | 0 | 0 | 333 K | 极化 | 0.4878× 10−5 MOL/L |  | 0.942
10700 | imidazoline-based inhibitor | CCCCCCCCCCCCCCCCC/C1=N/CCN1CCNC(N)=S | 混合型 | NaCl | 盐 | 饱和 | 3wt.% | 30 | [5 empty] | 11.79487 | 18.20513 | 0 | 0 | 0 | 0 | 0 | 333 K | 极化 | 1.2195 × 10−5 MOL/L |  | 0.962
10701 | imidazoline-based inhibitor | CCCCCCCCCCCCCCCCC/C1=N/CCN1CCNC(N)=S | 混合型 | NaCl | 盐 | 饱和 | 3wt.% | 30 | [5 empty] | 11.79487 | 18.20513 | 0 | 0 | 0 | 0 | 0 | 333 K | 极化 | 2.4390× 10−5 MOL/L |  | 0.977
10702 | imidazoline-based inhibitor | CCCCCCCCCCCCCCCCC/C1=N/CCN1CCNC(N)=S | 混合型 | NaCl | 盐 | 饱和 | 3wt.% | 30 | [5 empty] | 11.79487 | 18.20513 | 0 | 0 | 0 | 0 | 0 | 333 K | 极化 | 4.8780 × 10−5 MOL/L |  | 0.986
10703 | imidazoline-based inhibitor | CCCCCCCCCCCCCCCCC/C1=N/CCN1CCNC(N)=S | 混合型 | NaCl | 盐 | 饱和 | 3wt.% | 30 | [5 empty] | 11.79487 | 18.20513 | 0 | 0 | 0 | 0 | 0 | 313K | 极化 | 0.4878× 10−5 MOL/L |  | 0.578
10704 | imidazoline-based inhibitor | CCCCCCCCCCCCCCCCC/C1=N/CCN1CCNC(N)=S | 混合型 | NaCl | 盐 | 饱和 | 3wt.% | 30 | [5 empty] | 11.79487 | 18.20513 | 0 | 0 | 0 | 0 | 0 | 313K | 极化 | 1.2195 × 10−5 MOL/L |  | 0.922
10705 | imidazoline-based inhibitor | CCCCCCCCCCCCCCCCC/C1=N/CCN1CCNC(N)=S | 混合型 | NaCl | 盐 | 饱和 | 3wt.% | 30 | [5 empty] | 11.79487 | 18.20513 | 0 | 0 | 0 | 0 | 0 | 313K | 极化 | 2.4390× 10−5 MOL/L |  | 0.947
10706 | imidazoline-based inhibitor | CCCCCCCCCCCCCCCCC/C1=N/CCN1CCNC(N)=S | 混合型 | NaCl | 盐 | 饱和 | 3wt.% | 30 | [5 empty] | 11.79487 | 18.20513 | 0 | 0 | 0 | 0 | 0 | 313K | 极化 | 4.8780 × 10−5 MOL/L |  | 0.974
10707 | imidazoline-based inhibitor | CCCCCCCCCCCCCCCCC/C1=N/CCN1CCNC(N)=S | 混合型 | NaCl | 盐 | 饱和 | 3wt.% | 30 | [5 empty] | 11.79487 | 18.20513 | 0 | 0 | 0 | 0 | 0 | 333 K | 极化 | 0.4878× 10−5 MOL/L |  | 0.609
10708 | imidazoline-based inhibitor | CCCCCCCCCCCCCCCCC/C1=N/CCN1CCNC(N)=S | 混合型 | NaCl | 盐 | 饱和 | 3wt.% | 30 | [5 empty] | 11.79487 | 18.20513 | 0 | 0 | 0 | 0 | 0 | 333 K | 极化 | 1.2195 × 10−5 MOL/L |  | 0.925
10709 | imidazoline-based inhibitor | CCCCCCCCCCCCCCCCC/C1=N/CCN1CCNC(N)=S | 混合型 | NaCl | 盐 | 饱和 | 3wt.% | 30 | [5 empty] | 11.79487 | 18.20513 | 0 | 0 | 0 | 0 | 0 | 333 K | 极化 | 2.4390× 10−5 MOL/L |  | 0.963
10710 | imidazoline-based inhibitor | CCCCCCCCCCCCCCCCC/C1=N/CCN1CCNC(N)=S | 混合型 | NaCl | 盐 | 饱和 | 3wt.% | 30 | [5 empty] | 11.79487 | 18.20513 | 0 | 0 | 0 | 0 | 0 | 333 K | 极化 | 4.8780 × 10−5 MOL/L |  | 0.978
10711 | oleic acid-based imidazoline derivates with different hydrophilic groupsIM,IM-2,IM-3和IM-4 | CCCCCCCC/C=C/CCCCCCC/C1=N/CCN1 |  | NaCl | 盐 | H2S饱和 CO2通至1 Mpa | 3wt.% | 30 | [5 empty] | 11.79487 | 18.20513 | 0 | 0 | 0 | 0 | 0 | 323K | 失重法 | 100mg/L |  | 0.82 | 静态条件下的腐蚀速率
10712 | oleic acid-based imidazoline derivates with different hydrophilic groupsIM,IM-2,IM-3和IM-4 | CCCCCCCC/C=C/CCCCCCC/C1=N/CCN1CCN |  | NaCl | 盐 | H2S饱和 CO2通至1 Mpa | 3wt.% | 30 | [5 empty] | 11.79487 | 18.20513 | 0 | 0 | 0 | 0 | 0 | 323K | 失重法 | 100mg/L |  | 0.83 | 静态条件下的腐蚀速率
10713 | oleic acid-based imidazoline derivates with different hydrophilic groupsIM,IM-2,IM-3和IM-4 | CCCCCCCC/C=C/CCCCCCC/C1=N/CCN1CCNCCN |  | NaCl | 盐 | H2S饱和 CO2通至1 Mpa | 3wt.% | 30 | [5 empty] | 11.79487 | 18.20513 | 0 | 0 | 0 | 0 | 0 | 323K | 失重法 | 100mg/L |  | 0.87 | 静态条件下的腐蚀速率
10714 | oleic acid-based imidazoline derivates with different hydrophilic groupsIM,IM-2,IM-3和IM-4 | CCCCCCCC/C=C/CCCCCCC/C1=N/CCN1CCNCCNCCN |  | NaCl | 盐 | H2S饱和 CO2通至1 Mpa | 3wt.% | 30 | [5 empty] | 11.79487 | 18.20513 | 0 | 0 | 0 | 0 | 0 | 323K | 失重法 | 100mg/L |  | 0.75 | 4种不同缓蚀剂的溶液中不同流速下的腐蚀速率
10717 | N,N'-(pyridine-2,6-diyl)bis(1-(4-methoxyphenyl) methanimine) (PM) | COc3ccc(/C=N/c2cccc(/N=C/c1ccc(OC)cc1)n2)cc3 | 混合型 | NaCl | 盐 | 饱和 | 3.5wt% | 35 | [5 empty] | 13.76068 | 21.23932 | 0 | 0 | 0 | 0 | 0 | 313K | 极化 | 50mg/L |  | 0.4 | 所有的实验在静态、未搅拌的溶液中进行
10718 | N,N'-(pyridine-2,6-diyl)bis(1-(4-methoxyphenyl) methanimine) (PM) | COc3ccc(/C=N/c2cccc(/N=C/c1ccc(OC)cc1)n2)cc3 | 混合型 | NaCl | 盐 | 饱和 | 3.5wt% | 35 | [5 empty] | 13.76068 | 21.23932 | 0 | 0 | 0 | 0 | 0 | 313K | 极化 | 100mg/L |  | 0.62 | 所有的实验在静态、未搅拌的溶液中进行
10719 | N,N'-(pyridine-2,6-diyl)bis(1-(4-methoxyphenyl) methanimine) (PM) | COc3ccc(/C=N/c2cccc(/N=C/c1ccc(OC)cc1)n2)cc3 | 混合型 | NaCl | 盐 | 饱和 | 3.5wt% | 35 | [5 empty] | 13.76068 | 21.23932 | 0 | 0 | 0 | 0 | 0 | 313K | 极化 | 200mg/L |  | 0.84 | 所有的实验在静态、未搅拌的溶液中进行
10720 | N,N'-(pyridine-2,6-diyl)bis(1-(4-methoxyphenyl) methanimine) (PM) | COc3ccc(/C=N/c2cccc(/N=C/c1ccc(OC)cc1)n2)cc3 | 混合型 | NaCl | 盐 | 饱和 | 3.5wt% | 35 | [5 empty] | 13.76068 | 21.23932 | 0 | 0 | 0 | 0 | 0 | 313K | 极化 | 400mg/L |  | 0.91 | 所有的实验在静态、未搅拌的溶液中进行
10721 | N,N'-(pyridine-2,6-diyl)bis(1-(4-methoxyphenyl) methanimine) (PM) | COc3ccc(/C=N/c2cccc(/N=C/c1ccc(OC)cc1)n2)cc3 | 混合型 | NaCl | 盐 | 饱和 | 3.5wt% | 35 | [5 empty] | 13.76068 | 21.23932 | 0 | 0 | 0 | 0 | 0 | 313K | 极化 | 50mg/L |  | 0.53 | 所有的实验在静态、未搅拌的溶液中进行
10722 | N,N'-(pyridine-2,6-diyl)bis(1-(4-methoxyphenyl) methanimine) (PM) | COc3ccc(/C=N/c2cccc(/N=C/c1ccc(OC)cc1)n2)cc3 | 混合型 | NaCl | 盐 | 饱和 | 3.5wt% | 35 | [5 empty] | 13.76068 | 21.23932 | 0 | 0 | 0 | 0 | 0 | 313K | 极化 | 100mg/L |  | 0.68 | 所有的实验在静态、未搅拌的溶液中进行
10723 | N,N'-(pyridine-2,6-diyl)bis(1-(4-methoxyphenyl) methanimine) (PM) | COc3ccc(/C=N/c2cccc(/N=C/c1ccc(OC)cc1)n2)cc3 | 混合型 | NaCl | 盐 | 饱和 | 3.5wt% | 35 | [5 empty] | 13.76068 | 21.23932 | 0 | 0 | 0 | 0 | 0 | 313K | 极化 | 200mg/L |  | 0.8 | 所有的实验在静态、未搅拌的溶液中进行
10724 | N,N'-(pyridine-2,6-diyl)bis(1-(4-methoxyphenyl) methanimine) (PM) | COc3ccc(/C=N/c2cccc(/N=C/c1ccc(OC)cc1)n2)cc3 | 混合型 | NaCl | 盐 | 饱和 | 3.5wt% | 35 | [5 empty] | 13.76068 | 21.23932 | 0 | 0 | 0 | 0 | 0 | 313K | 极化 | 400mg/L |  | 0.9 | 所有的实验在静态、未搅拌的溶液中进行
10748 | Tween 80 | CCCCCCCC/C=C/CCCCCCCC(=O)COCCOCC(OCCO)C1OC(OCCO)CC1OCCO |  | NaCl | 盐 | 饱和 | 3wt.% | 30 | [5 empty] | 11.79487 | 18.20513 | 0 | 0 | 0 | 0 | 0 | 313K | 极化 | 0.01M |  | 0.7313 | 2500rpm
10749 | Tween 80 | CCCCCCCC/C=C/CCCCCCCC(=O)COCCOCC(OCCO)C1OC(OCCO)CC1OCCO |  | NaCl | 盐 | 饱和 | 3wt.% | 30 | [5 empty] | 11.79487 | 18.20513 | 0 | 0 | 0 | 0 | 0 | 343K | 极化 | 0.01M |  | 0.8967 | 2000rpm
10750 | Tween 80 | CCCCCCCC/C=C/CCCCCCCC(=O)COCCOCC(OCCO)C1OC(OCCO)CC1OCCO |  | NaCl | 盐 | 饱和 | 3wt.% | 30 | [5 empty] | 11.79487 | 18.20513 | 0 | 0 | 0 | 0 | 0 | 313K | 极化 | 0.01M |  | 0.9663 | 5000rpm
10751 | Tween 80 | CCCCCCCC/C=C/CCCCCCCC(=O)COCCOCC(OCCO)C1OC(OCCO)CC1OCCO |  | NaCl | 盐 | 饱和 | 3wt.% | 30 | [5 empty] | 11.79487 | 18.20513 | 0 | 0 | 0 | 0 | 0 | 343k | 极化 | 0.01M |  | 0.9255 | 5000rpm
10752 | 十二胺缓蚀剂 | CCCCCCCCCCCCN |  | NaCl | 盐 | 饱和 | 3wt.% | 30 | [5 empty] | 11.79487 | 18.20513 | 0 | 0 | 0 | 0 | 0 | 298K | 极化 | 20 mg/L |  | 0.8 | 静态条件
10753 | 十二胺缓蚀剂 | CCCCCCCCCCCCN |  | NaCl | 盐 | 饱和 | 3wt.% | 30 | [5 empty] | 11.79487 | 18.20513 | 0 | 0 | 0 | 0 | 0 | 298K | 极化 | 40 mg/L |  | 0.87 | 静态条件
10754 | 十二胺缓蚀剂 | CCCCCCCCCCCCN |  | NaCl | 盐 | 饱和 | 3wt.% | 30 | [5 empty] | 11.79487 | 18.20513 | 0 | 0 | 0 | 0 | 0 | 298K | 极化 | 60 mg/L |  | 0.9344 | 静态条件
10755 | 十二胺缓蚀剂 | CCCCCCCCCCCCN |  | NaCl | 盐 | 饱和 | 3wt.% | 30 | [5 empty] | 11.79487 | 18.20513 | 0 | 0 | 0 | 0 | 0 | 298K | 极化 | 80 mg/L |  | 0.92 | 静态条件
10756 | 十二胺缓蚀剂 | CCCCCCCCCCCCN |  | NaCl | 盐 | 饱和 | 3wt.% | 30 | [5 empty] | 11.79487 | 18.20513 | 0 | 0 | 0 | 0 | 0 | 298K | 极化 | 20 mg/L |  | 0.6 | 1500r/min
10757 | 十二胺缓蚀剂 | CCCCCCCCCCCCN |  | NaCl | 盐 | 饱和 | 3wt.% | 30 | [5 empty] | 11.79487 | 18.20513 | 0 | 0 | 0 | 0 | 0 | 298K | 极化 | 40 mg/L |  | 0.66 | 1500r/min
10758 | 十二胺缓蚀剂 | CCCCCCCCCCCCN |  | NaCl | 盐 | 饱和 | 3wt.% | 30 | [5 empty] | 11.79487 | 18.20513 | 0 | 0 | 0 | 0 | 0 | 298K | 极化 | 60 mg/L |  | 0.78 | 1500r/min
10759 | 十二胺缓蚀剂 | CCCCCCCCCCCCN |  | NaCl | 盐 | 饱和 | 3wt.% | 30 | [5 empty] | 11.79487 | 18.20513 | 0 | 0 | 0 | 0 | 0 | 298K | 极化 | 80 mg/L |  | 0.88 | 1500r/min
10760 | imidazoline derivative (IM) | CCCCCCCC/C=C/CCCCCCCC1/N=C\CN1CCN(CCOCCOCCOCCOCCOCCOCCO)CCOCCOCCOCCOCCOCCOCCOCCO | 混合型（但以抑制阳极反应为主） | NaCl | 盐 | 饱和 | 3wt.% | 30 | [5 empty] | 11.79487 | 18.20513 | 0 | 0 | 0 | 0 | 0 | 333±1K | 极化 | 20mg/L | ocp稳定1h | 0.417
10761 | imidazoline derivative (IM) | CCCCCCCC/C=C/CCCCCCCC1/N=C\CN1CCN(CCOCCOCCOCCOCCOCCOCCO)CCOCCOCCOCCOCCOCCOCCOCCO | 混合型（但以抑制阳极反应为主） | NaCl | 盐 | 饱和 | 3wt.% | 30 | [5 empty] | 11.79487 | 18.20513 | 0 | 0 | 0 | 0 | 0 | 333±1K | 极化 | 50mg/L | ocp稳定1h | 0.512
10762 | imidazoline derivative (IM) | CCCCCCCC/C=C/CCCCCCCC1/N=C\CN1CCN(CCOCCOCCOCCOCCOCCOCCO)CCOCCOCCOCCOCCOCCOCCOCCO | 混合型（但以抑制阳极反应为主） | NaCl | 盐 | 饱和 | 3wt.% | 30 | [5 empty] | 11.79487 | 18.20513 | 0 | 0 | 0 | 0 | 0 | 333±1K | 极化 | 100mg/L | ocp稳定1h | 0.379
10763 | l -cysteine (CYS) | NC(CS)C(=O)O | 混合型（但以抑制阳极反应为主） | NaCl | 盐 | 饱和 | 3wt.% | 30 | [5 empty] | 11.79487 | 18.20513 | 0 | 0 | 0 | 0 | 0 | 333±1K | 极化 | 5mg/L | ocp稳定1h | 0.807
10764 | l -cysteine (CYS) | NC(CS)C(=O)O | 混合型（但以抑制阳极反应为主） | NaCl | 盐 | 饱和 | 3wt.% | 30 | [5 empty] | 11.79487 | 18.20513 | 0 | 0 | 0 | 0 | 0 | 333±1K | 极化 | 10mg/L | ocp稳定1h | 0.868
10765 | l -cysteine (CYS) | NC(CS)C(=O)O | 混合型（但以抑制阳极反应为主） | NaCl | 盐 | 饱和 | 3wt.% | 30 | [5 empty] | 11.79487 | 18.20513 | 0 | 0 | 0 | 0 | 0 | 333±1K | 极化 | 20mg/L | ocp稳定1h | 0.881
10766 | l -cysteine (CYS) | NC(CS)C(=O)O | 混合型（但以抑制阳极反应为主） | NaCl | 盐 | 饱和 | 3wt.% | 30 | [5 empty] | 11.79487 | 18.20513 | 0 | 0 | 0 | 0 | 0 | 333±1K | 极化 | 50mg/L | ocp稳定1h | 0.918
10767 | l -cysteine (CYS) | NC(CS)C(=O)O | 混合型（但以抑制阳极反应为主） | NaCl | 盐 | 饱和 | 3wt.% | 30 | [5 empty] | 11.79487 | 18.20513 | 0 | 0 | 0 | 0 | 0 | 333±1K | 极化 | 100mg/L | ocp稳定1h | 0.846
10773 | 1,2,4,7,9,10-hexaazacyclo-pentadeca-10,15-dien-3,5,6,8-tetraone (HPT) | O=C1N/N=C/CCC/C=N/NC(=O)NC(=O)C(=O)N1 | 混合型 | NaCl | 盐 | 饱和 | 3.5wt.% | 35 | [5 empty] | 13.76068 | 21.23932 | 0 | 0 | 0 | 0 | 0 | 298K | 极化 | 25ppm | ocp稳定30min | 0.77
10774 | 1,2,4,7,9,10-hexaazacyclo-pentadeca-10,15-dien-3,5,6,8-tetraone (HPT) | O=C1N/N=C/CCC/C=N/NC(=O)NC(=O)C(=O)N1 | 混合型 | NaCl | 盐 | 饱和 | 3.5wt.% | 35 | [5 empty] | 13.76068 | 21.23932 | 0 | 0 | 0 | 0 | 0 | 298K | 极化 | 50ppm | ocp稳定30min | 0.85
10775 | 1,2,4,7,9,10-hexaazacyclo-pentadeca-10,15-dien-3,5,6,8-tetraone (HPT) | O=C1N/N=C/CCC/C=N/NC(=O)NC(=O)C(=O)N1 | 混合型 | NaCl | 盐 | 饱和 | 3.5wt.% | 35 | [5 empty] | 13.76068 | 21.23932 | 0 | 0 | 0 | 0 | 0 | 298K | 极化 | 100ppm | ocp稳定30min | 0.9
10776 | 1,2,4,7,9,10-hexaazacyclo-pentadeca-10,15-dien-3,5,6,8-tetraone (HPT) | O=C1N/N=C/CCC/C=N/NC(=O)NC(=O)C(=O)N1 | 混合型 | NaCl | 盐 | 饱和 | 3.5wt.% | 35 | [5 empty] | 13.76068 | 21.23932 | 0 | 0 | 0 | 0 | 0 | 298K | 极化 | 200ppm | ocp稳定30min | 0.95
10777 | N-methylhydroxylamine hydrochloride, paraformaldehyde, pyrrolidine, allyl bromide, 6- bromo-1-hexene, 11-bromo-1-undecene, p-hydroxybenzaldehyde | CN2CCC(COc1ccc(C=O)cc1)O2 | 混合型（但以抑制阳极反应为主） | NaCl | 盐 | 饱和 | 0.5M | 29.25 | [5 empty] | 11.5 | 17.75 | 0 | 0 | 0 | 0 | 0 | 313K | 极化 | 20 PPM |  | 0.672
10778 | N-methylhydroxylamine hydrochloride, paraformaldehyde, pyrrolidine, allyl bromide, 6- bromo-1-hexene, 11-bromo-1-undecene, p-hydroxybenzaldehyde | CN2CCC(COc1ccc(C=O)cc1)O2 | 混合型（但以抑制阳极反应为主） | NaCl | 盐 | 饱和 | 0.5M | 29.25 | [5 empty] | 11.5 | 17.75 | 0 | 0 | 0 | 0 | 0 | 313K | 极化 | 50 PPM |  | 0.738
10779 | N-methylhydroxylamine hydrochloride, paraformaldehyde, pyrrolidine, allyl bromide, 6- bromo-1-hexene, 11-bromo-1-undecene, p-hydroxybenzaldehyde | CN2CCC(COc1ccc(C=O)cc1)O2 | 混合型（但以抑制阳极反应为主） | NaCl | 盐 | 饱和 | 0.5M | 29.25 | [5 empty] | 11.5 | 17.75 | 0 | 0 | 0 | 0 | 0 | 313K | 极化 | 100 PPM |  | 0.809
10780 | N-methylhydroxylamine hydrochloride, paraformaldehyde, pyrrolidine, allyl bromide, 6- bromo-1-hexene, 11-bromo-1-undecene, p-hydroxybenzaldehyde | CN2CCC(CCCCOc1ccc(C=O)cc1)O2 | 混合型（但以抑制阳极反应为主） | NaCl | 盐 | 饱和 | 0.5M | 29.25 | [5 empty] | 11.5 | 17.75 | 0 | 0 | 0 | 0 | 0 | 313K | 极化 | 20 PPM |  | 0.719
10781 | N-methylhydroxylamine hydrochloride, paraformaldehyde, pyrrolidine, allyl bromide, 6- bromo-1-hexene, 11-bromo-1-undecene, p-hydroxybenzaldehyde | CN2CCC(CCCCOc1ccc(C=O)cc1)O2 | 混合型（但以抑制阳极反应为主） | NaCl | 盐 | 饱和 | 0.5M | 29.25 | [5 empty] | 11.5 | 17.75 | 0 | 0 | 0 | 0 | 0 | 313K | 极化 | 50 PPM |  | 0.783
10782 | N-methylhydroxylamine hydrochloride, paraformaldehyde, pyrrolidine, allyl bromide, 6- bromo-1-hexene, 11-bromo-1-undecene, p-hydroxybenzaldehyde | CN2CCC(CCCCOc1ccc(C=O)cc1)O2 | 混合型（但以抑制阳极反应为主） | NaCl | 盐 | 饱和 | 0.5M | 29.25 | [5 empty] | 11.5 | 17.75 | 0 | 0 | 0 | 0 | 0 | 313K | 极化 | 100 PPM |  | 0.838
10783 | N-methylhydroxylamine hydrochloride, paraformaldehyde, pyrrolidine, allyl bromide, 6- bromo-1-hexene, 11-bromo-1-undecene, p-hydroxybenzaldehyde | CN2CCC(CCCCCCCCCOc1ccc(C=O)cc1)O2 | 混合型（但以抑制阳极反应为主） | NaCl | 盐 | 饱和 | 0.5M | 29.25 | [5 empty] | 11.5 | 17.75 | 0 | 0 | 0 | 0 | 0 | 313K | 极化 | 20 PPM |  | 0.832
10784 | N-methylhydroxylamine hydrochloride, paraformaldehyde, pyrrolidine, allyl bromide, 6- bromo-1-hexene, 11-bromo-1-undecene, p-hydroxybenzaldehyde | CN2CCC(CCCCCCCCCOc1ccc(C=O)cc1)O2 | 混合型（但以抑制阳极反应为主） | NaCl | 盐 | 饱和 | 0.5M | 29.25 | [5 empty] | 11.5 | 17.75 | 0 | 0 | 0 | 0 | 0 | 313K | 极化 | 50 PPM |  | 0.873
10785 | N-methylhydroxylamine hydrochloride, paraformaldehyde, pyrrolidine, allyl bromide, 6- bromo-1-hexene, 11-bromo-1-undecene, p-hydroxybenzaldehyde | CN2CCC(CCCCCCCCCOc1ccc(C=O)cc1)O2 | 混合型（但以抑制阳极反应为主） | NaCl | 盐 | 饱和 | 0.5M | 29.25 | [5 empty] | 11.5 | 17.75 | 0 | 0 | 0 | 0 | 0 | 313K | 极化 | 100 PPM |  | 0.921
10786 | N-methylhydroxylamine hydrochloride, paraformaldehyde, pyrrolidine, allyl bromide, 6- bromo-1-hexene, 11-bromo-1-undecene, p-hydroxybenzaldehyde | O=Cc3ccc(OCCCCCCCCCC2CC1CCCN1O2)cc3 | 混合型（但以抑制阳极反应为主） | NaCl | 盐 | 饱和 | 0.5M | 29.25 | [5 empty] | 11.5 | 17.75 | 0 | 0 | 0 | 0 | 0 | 313K | 极化 | 20 PPM |  | 0.974
10787 | N-methylhydroxylamine hydrochloride, paraformaldehyde, pyrrolidine, allyl bromide, 6- bromo-1-hexene, 11-bromo-1-undecene, p-hydroxybenzaldehyde | O=Cc3ccc(OCCCCCCCCCC2CC1CCCN1O2)cc3 | 混合型（但以抑制阳极反应为主） | NaCl | 盐 | 饱和 | 0.5M | 29.25 | [5 empty] | 11.5 | 17.75 | 0 | 0 | 0 | 0 | 0 | 313K | 极化 | 50 PPM |  | 0.981
10788 | N-methylhydroxylamine hydrochloride, paraformaldehyde, pyrrolidine, allyl bromide, 6- bromo-1-hexene, 11-bromo-1-undecene, p-hydroxybenzaldehyde | O=Cc3ccc(OCCCCCCCCCC2CC1CCCN1O2)cc3 | 混合型（但以抑制阳极反应为主） | NaCl | 盐 | 饱和 | 0.5M | 29.25 | [5 empty] | 11.5 | 17.75 | 0 | 0 | 0 | 0 | 0 | 313K | 极化 | 100 PPM |  | 0.994
10799 | HL-IM | CCCCCCCCCCC/C1=N/CCN1CCO |  | NaCl | 盐 | 饱和 | 5wt.% | 292.5 | [5 empty] | 115 | 177.5 | 0 | 0 | 0 | 0 | 0 | 333.15K | 极化 | 50mg/L |  | 0.7005 | 样品浸泡72h
10800 | HL-IM | CCCCCCCCCCC/C1=N/CCN1CCO |  | NaCl | 盐 | 饱和 | 5wt.% | 292.5 | [5 empty] | 115 | 177.5 | 0 | 0 | 0 | 0 | 0 | 333.15K | 极化 | 100mg/L |  | 0.8446 | 样品浸泡72h
10801 | HL-IM | CCCCCCCCCCC/C1=N/CCN1CCO |  | NaCl | 盐 | 饱和 | 5wt.% | 292.5 | [5 empty] | 115 | 177.5 | 0 | 0 | 0 | 0 | 0 | 333.15K | 极化 | 150 mg/L |  | 0.9017 | 样品浸泡72h
10802 | HL-IM | CCCCCCCCCCC/C1=N/CCN1CCO |  | NaCl | 盐 | 饱和 | 5wt.% | 292.5 | [5 empty] | 115 | 177.5 | 0 | 0 | 0 | 0 | 0 | 333.15K | 极化 | 200 mg/L |  | 0.904 | 样品浸泡72h
10803 | HL-IM | CCCCCCCCCCC/C1=N/CCN1CCO |  | NaCl | 盐 | 饱和 | 5wt.% | 292.5 | [5 empty] | 115 | 177.5 | 0 | 0 | 0 | 0 | 0 | 333.15K | 极化 | 250 mg/L |  | 0.905 | 样品浸泡72h
10804 | 1-[(2-羟乙基)氨基]-2-(水杨基氨基)乙烷(HAS) | OCCNCC/N=C/c1ccccc1O | 混合型 | NaCl | 盐 | 饱和 | 3wt.% | 30 | [5 empty] | 11.79487 | 18.20513 | 0 | 0 | 0 | 0 | 0 | 298K | 极化 | 300ppm |  | 0.753 | 充气
10805 | 1-[(2-羟乙基)氨基]-2-(水杨基氨基)乙烷(HAS) | OCCNCC/N=C/c1ccccc1O | 混合型 | NaCl | 盐 | 饱和 | 3wt.% | 30 | [5 empty] | 11.79487 | 18.20513 | 0 | 0 | 0 | 0 | 0 | 298K | 极化 | 400ppm |  | 0.854 | 充气
10806 | 1-[(2-羟乙基)氨基]-2-(水杨基氨基)乙烷(HAS) | OCCNCC/N=C/c1ccccc1O | 混合型 | NaCl | 盐 | 饱和 | 3wt.% | 30 | [5 empty] | 11.79487 | 18.20513 | 0 | 0 | 0 | 0 | 0 | 298K | 极化 | 500ppm |  | 0.862 | 充气
10807 | 水溶性氨基硫脲-咪唑衍生物(TH-IM) | NNC(=S)NCNCC[N+]2(Cc1ccccc1)CC/N=C2/c3ccccc3 | 混合型（但以抑制阴极反应为主） | NaCl | 盐 | 饱和 | 3wt.% | 30 | [5 empty] | 11.79487 | 18.20513 | 0 | 0 | 0 | 0 | 0 | 333K | 极化 | 50mg/L |  | 0.8359
10808 | 水溶性氨基硫脲-咪唑衍生物(TH-IM) | NNC(=S)NCNCC[N+]2(Cc1ccccc1)CC/N=C2/c3ccccc3 | 混合型（但以抑制阴极反应为主） | NaCl | 盐 | 饱和 | 3wt.% | 30 | [5 empty] | 11.79487 | 18.20513 | 0 | 0 | 0 | 0 | 0 | 333K | 极化 | 100mg/L |  | 0.8561
10809 | 水溶性氨基硫脲-咪唑衍生物(TH-IM) | NNC(=S)NCNCC[N+]2(Cc1ccccc1)CC/N=C2/c3ccccc3 | 混合型（但以抑制阴极反应为主） | NaCl | 盐 | 饱和 | 3wt.% | 30 | [5 empty] | 11.79487 | 18.20513 | 0 | 0 | 0 | 0 | 0 | 333K | 极化 | 200mg/L |  | 0.9037
10810 | 水溶性氨基硫脲-咪唑衍生物(TH-IM) | NNC(=S)NCNCC[N+]2(Cc1ccccc1)CC/N=C2/c3ccccc3 | 混合型（但以抑制阴极反应为主） | NaCl | 盐 | 饱和 | 3wt.% | 30 | [5 empty] | 11.79487 | 18.20513 | 0 | 0 | 0 | 0 | 0 | 333K | 极化 | 400mg/L |  | 0.9643
10811 | 咖啡因 | CN1/C=N\C2C1C(=O)N(C)C(=O)N2C | 混合型 | NaCl | 盐 | 饱和 | 3wt.% | 30 | [5 empty] | 11.79487 | 18.20513 | 0 | 0 | 0 | 0 | 0 | 298K | 极化 | 5ppm | ocp稳定2000s | 0.422
10812 | 咖啡因 | CN1/C=N\C2C1C(=O)N(C)C(=O)N2C | 混合型 | NaCl | 盐 | 饱和 | 3wt.% | 30 | [5 empty] | 11.79487 | 18.20513 | 0 | 0 | 0 | 0 | 0 | 298K | 极化 | 10ppm | ocp稳定2000s | 0.866
10813 | 咖啡因 | CN1/C=N\C2C1C(=O)N(C)C(=O)N2C | 混合型 | NaCl | 盐 | 饱和 | 3wt.% | 30 | [5 empty] | 11.79487 | 18.20513 | 0 | 0 | 0 | 0 | 0 | 298K | 极化 | 20ppm | ocp稳定2000s | 0.928
10814 | 咖啡因 | CN1/C=N\C2C1C(=O)N(C)C(=O)N2C | 混合型 | NaCl | 盐 | 饱和 | 3wt.% | 30 | [5 empty] | 11.79487 | 18.20513 | 0 | 0 | 0 | 0 | 0 | 298K | 极化 | 50ppm | ocp稳定2000s | 0.947
10815 | 尼古丁 | CN1CCCC1c2cccnc2 | 混合型 | NaCl | 盐 | 饱和 | 3wt.% | 30 | [5 empty] | 11.79487 | 18.20513 | 0 | 0 | 0 | 0 | 0 | 298K | 极化 | 5ppm | ocp稳定2000s | 0.8284
10816 | 尼古丁 | CN1CCCC1c2cccnc2 | 混合型 | NaCl | 盐 | 饱和 | 3wt.% | 30 | [5 empty] | 11.79487 | 18.20513 | 0 | 0 | 0 | 0 | 0 | 298K | 极化 | 10ppm | ocp稳定2000s | 0.8565
10817 | 尼古丁 | CN1CCCC1c2cccnc2 | 混合型 | NaCl | 盐 | 饱和 | 3wt.% | 30 | [5 empty] | 11.79487 | 18.20513 | 0 | 0 | 0 | 0 | 0 | 298K | 极化 | 20ppm | ocp稳定2000s | 0.8695
10818 | 尼古丁 | CN1CCCC1c2cccnc2 | 混合型 | NaCl | 盐 | 饱和 | 3wt.% | 30 | [5 empty] | 11.79487 | 18.20513 | 0 | 0 | 0 | 0 | 0 | 298K | 极化 | 50ppm | ocp稳定2000s | 0.8691
10819 | 咖啡因 | CN1/C=N\C2C1C(=O)N(C)C(=O)N2C | 混合型 | NaCl | 盐 | 饱和 | 3wt.% | 30 | [5 empty] | 11.79487 | 18.20513 | 0 | 0 | 0 | 0 | 0 | 298K | 极化 | 5ppm | ocp稳定2000s | 0.696 | 100rpm
10820 | 咖啡因 | CN1/C=N\C2C1C(=O)N(C)C(=O)N2C | 混合型 | NaCl | 盐 | 饱和 | 3wt.% | 30 | [5 empty] | 11.79487 | 18.20513 | 0 | 0 | 0 | 0 | 0 | 298K | 极化 | 10ppm | ocp稳定2000s | 0.703 | 100rpm
10821 | 咖啡因 | CN1/C=N\C2C1C(=O)N(C)C(=O)N2C | 混合型 | NaCl | 盐 | 饱和 | 3wt.% | 30 | [5 empty] | 11.79487 | 18.20513 | 0 | 0 | 0 | 0 | 0 | 298K | 极化 | 20ppm | ocp稳定2000s | 0.689 | 100rpm
10822 | 咖啡因 | CN1/C=N\C2C1C(=O)N(C)C(=O)N2C | 混合型 | NaCl | 盐 | 饱和 | 3wt.% | 30 | [5 empty] | 11.79487 | 18.20513 | 0 | 0 | 0 | 0 | 0 | 298K | 极化 | 50ppm | ocp稳定2000s | 0.699 | 100rpm
10823 | 尼古丁 | CN1CCCC1c2cccnc2 | 混合型 | NaCl | 盐 | 饱和 | 3wt.% | 30 | [5 empty] | 11.79487 | 18.20513 | 0 | 0 | 0 | 0 | 0 | 298K | 极化 | 5ppm | ocp稳定2000s | 0.689 | 100rpm
10824 | 尼古丁 | CN1CCCC1c2cccnc2 | 混合型 | NaCl | 盐 | 饱和 | 3wt.% | 30 | [5 empty] | 11.79487 | 18.20513 | 0 | 0 | 0 | 0 | 0 | 298K | 极化 | 10ppm | ocp稳定2000s | 0.717 | 100rpm
10825 | 尼古丁 | CN1CCCC1c2cccnc2 | 混合型 | NaCl | 盐 | 饱和 | 3wt.% | 30 | [5 empty] | 11.79487 | 18.20513 | 0 | 0 | 0 | 0 | 0 | 298K | 极化 | 20ppm | ocp稳定2000s | 0.723 | 100rpm
10826 | 尼古丁 | CN1CCCC1c2cccnc2 | 混合型 | NaCl | 盐 | 饱和 | 3wt.% | 30 | [5 empty] | 11.79487 | 18.20513 | 0 | 0 | 0 | 0 | 0 | 298K | 极化 | 50ppm | ocp稳定2000s | 0.728 | 100rpm
10830 | Imidazolines containing twin hydrophobes | CCCCCCCCOc2cccc(/C1=N/CCN1CCN)c2 |  | NaCl | 盐 | 饱和 | 0.5M | 29.25 | [5 empty] | 11.5 | 17.75 | 0 | 0 | 0 | 0 | 0 | 313K | 极化 | 1ppm | ocp稳定1h | 0.589
10831 | Imidazolines containing twin hydrophobes | CCCCCCCCOc2cccc(/C1=N/CCN1CCN)c2 |  | NaCl | 盐 | 饱和 | 0.5M | 29.25 | [5 empty] | 11.5 | 17.75 | 0 | 0 | 0 | 0 | 0 | 313K | 极化 | 5ppm | ocp稳定1h | 0.637
10832 | Imidazolines containing twin hydrophobes | CCCCCCCCOc2cccc(/C1=N/CCN1CCN)c2 |  | NaCl | 盐 | 饱和 | 0.5M | 29.25 | [5 empty] | 11.5 | 17.75 | 0 | 0 | 0 | 0 | 0 | 313K | 极化 | 10ppm | ocp稳定1h | 0.675
10833 | Imidazolines containing twin hydrophobes | CCCCCCCCOc2cccc(/C1=N/CCN1CCN)c2 |  | NaCl | 盐 | 饱和 | 0.5M | 29.25 | [5 empty] | 11.5 | 17.75 | 0 | 0 | 0 | 0 | 0 | 313K | 极化 | 20ppm | ocp稳定1h | 0.736
10834 | Imidazolines containing twin hydrophobes | CCCCCCCCOc2cccc(/C1=N/CCN1CCN)c2 |  | NaCl | 盐 | 饱和 | 0.5M | 29.25 | [5 empty] | 11.5 | 17.75 | 0 | 0 | 0 | 0 | 0 | 313K | 极化 | 50ppm | ocp稳定1h | 0.842
10835 | Imidazolines containing twin hydrophobes | CCCCCCCCOc2cccc(/C1=N/CCN1CCN)c2 |  | NaCl | 盐 | 饱和 | 0.5M | 29.25 | [5 empty] | 11.5 | 17.75 | 0 | 0 | 0 | 0 | 0 | 313K | 极化 | 100ppm | ocp稳定1h | 0.908
10836 | Imidazolines containing twin hydrophobes（7b） | CCCCCCCCOc2ccc(/C1=N/CCN1CCN)cc2OCCCCCCCC |  | NaCl | 盐 | 饱和 | 0.5M | 29.25 | [5 empty] | 11.5 | 17.75 | 0 | 0 | 0 | 0 | 0 | 313K | 极化 | 1ppm | ocp稳定1h | 0.61
10837 | Imidazolines containing twin hydrophobes（7b） | CCCCCCCCOc2ccc(/C1=N/CCN1CCN)cc2OCCCCCCCC |  | NaCl | 盐 | 饱和 | 0.5M | 29.25 | [5 empty] | 11.5 | 17.75 | 0 | 0 | 0 | 0 | 0 | 313K | 极化 | 5ppm | ocp稳定1h | 0.689
10838 | Imidazolines containing twin hydrophobes（7b） | CCCCCCCCOc2ccc(/C1=N/CCN1CCN)cc2OCCCCCCCC |  | NaCl | 盐 | 饱和 | 0.5M | 29.25 | [5 empty] | 11.5 | 17.75 | 0 | 0 | 0 | 0 | 0 | 313K | 极化 | 10ppm | ocp稳定1h | 0.741
10839 | Imidazolines containing twin hydrophobes（7b） | CCCCCCCCOc2ccc(/C1=N/CCN1CCN)cc2OCCCCCCCC |  | NaCl | 盐 | 饱和 | 0.5M | 29.25 | [5 empty] | 11.5 | 17.75 | 0 | 0 | 0 | 0 | 0 | 313K | 极化 | 20ppm | ocp稳定1h | 0.841
10840 | Imidazolines containing twin hydrophobes（7b） | CCCCCCCCOc2ccc(/C1=N/CCN1CCN)cc2OCCCCCCCC |  | NaCl | 盐 | 饱和 | 0.5M | 29.25 | [5 empty] | 11.5 | 17.75 | 0 | 0 | 0 | 0 | 0 | 313K | 极化 | 50ppm | ocp稳定1h | 0.921
10841 | Imidazolines containing twin hydrophobes（7b） | CCCCCCCCOc2ccc(/C1=N/CCN1CCN)cc2OCCCCCCCC |  | NaCl | 盐 | 饱和 | 0.5M | 29.25 | [5 empty] | 11.5 | 17.75 | 0 | 0 | 0 | 0 | 0 | 313K | 极化 | 100ppm | ocp稳定1h | 0.561
10842 | Imidazolines containing twin hydrophobes（7c） | CCCCCCCCOc2cc(/C1=N/CCN1CCN)cc(OCCCCCCCC)c2OCCCCCCCC |  | NaCl | 盐 | 饱和 | 0.5M | 29.25 | [5 empty] | 11.5 | 17.75 | 0 | 0 | 0 | 0 | 0 | 313K | 极化 | 1ppm | ocp稳定1h | 0.561
10843 | Imidazolines containing twin hydrophobes（7c） | CCCCCCCCOc2cc(/C1=N/CCN1CCN)cc(OCCCCCCCC)c2OCCCCCCCC |  | NaCl | 盐 | 饱和 | 0.5M | 29.25 | [5 empty] | 11.5 | 17.75 | 0 | 0 | 0 | 0 | 0 | 313K | 极化 | 5ppm | ocp稳定1h | 0.623
10844 | Imidazolines containing twin hydrophobes（7c） | CCCCCCCCOc2cc(/C1=N/CCN1CCN)cc(OCCCCCCCC)c2OCCCCCCCC |  | NaCl | 盐 | 饱和 | 0.5M | 29.25 | [5 empty] | 11.5 | 17.75 | 0 | 0 | 0 | 0 | 0 | 313K | 极化 | 10ppm | ocp稳定1h | 0.681
10845 | Imidazolines containing twin hydrophobes（7c） | CCCCCCCCOc2cc(/C1=N/CCN1CCN)cc(OCCCCCCCC)c2OCCCCCCCC |  | NaCl | 盐 | 饱和 | 0.5M | 29.25 | [5 empty] | 11.5 | 17.75 | 0 | 0 | 0 | 0 | 0 | 313K | 极化 | 20ppm | ocp稳定1h | 0.715
10846 | Imidazolines containing twin hydrophobes（7c） | CCCCCCCCOc2cc(/C1=N/CCN1CCN)cc(OCCCCCCCC)c2OCCCCCCCC |  | NaCl | 盐 | 饱和 | 0.5M | 29.25 | [5 empty] | 11.5 | 17.75 | 0 | 0 | 0 | 0 | 0 | 313K | 极化 | 50ppm | ocp稳定1h | 0.799
10847 | Imidazolines containing twin hydrophobes（7c） | CCCCCCCCOc2cc(/C1=N/CCN1CCN)cc(OCCCCCCCC)c2OCCCCCCCC |  | NaCl | 盐 | 饱和 | 0.5M | 29.25 | [5 empty] | 11.5 | 17.75 | 0 | 0 | 0 | 0 | 0 | 313K | 极化 | 100ppm | ocp稳定1h | 0.854
10848 | Imidazolines containing twin hydrophobes（8a） | CCCCCCCCOc2ccc(/C1=N/CCN1CCNCCNCCN)cc2 |  | NaCl | 盐 | 饱和 | 0.5M | 29.25 | [5 empty] | 11.5 | 17.75 | 0 | 0 | 0 | 0 | 0 | 313K | 极化 | 1ppm | ocp稳定1h | 0.446
10849 | Imidazolines containing twin hydrophobes（8a） | CCCCCCCCOc2ccc(/C1=N/CCN1CCNCCNCCN)cc2 |  | NaCl | 盐 | 饱和 | 0.5M | 29.25 | [5 empty] | 11.5 | 17.75 | 0 | 0 | 0 | 0 | 0 | 313K | 极化 | 5ppm | ocp稳定1h | 0.581
10850 | Imidazolines containing twin hydrophobes（8a） | CCCCCCCCOc2ccc(/C1=N/CCN1CCNCCNCCN)cc2 |  | NaCl | 盐 | 饱和 | 0.5M | 29.25 | [5 empty] | 11.5 | 17.75 | 0 | 0 | 0 | 0 | 0 | 313K | 极化 | 10ppm | ocp稳定1h | 0.681
10851 | Imidazolines containing twin hydrophobes（8a） | CCCCCCCCOc2ccc(/C1=N/CCN1CCNCCNCCN)cc2 |  | NaCl | 盐 | 饱和 | 0.5M | 29.25 | [5 empty] | 11.5 | 17.75 | 0 | 0 | 0 | 0 | 0 | 313K | 极化 | 20ppm | ocp稳定1h | 0.747
10852 | Imidazolines containing twin hydrophobes（8a） | CCCCCCCCOc2ccc(/C1=N/CCN1CCNCCNCCN)cc2 |  | NaCl | 盐 | 饱和 | 0.5M | 29.25 | [5 empty] | 11.5 | 17.75 | 0 | 0 | 0 | 0 | 0 | 313K | 极化 | 50ppm | ocp稳定1h | 0.826
10853 | Imidazolines containing twin hydrophobes（8a） | CCCCCCCCOc2ccc(/C1=N/CCN1CCNCCNCCN)cc2 |  | NaCl | 盐 | 饱和 | 0.5M | 29.25 | [5 empty] | 11.5 | 17.75 | 0 | 0 | 0 | 0 | 0 | 313K | 极化 | 100ppm | ocp稳定1h | 0.902
10854 | Imidazolines containing twin hydrophobes（8b） | CCCCCCCCOc2cc(OCCCCCCCC)cc(/C1=N/CCN1CCNCCNCCN)c2 |  | NaCl | 盐 | 饱和 | 0.5M | 29.25 | [5 empty] | 11.5 | 17.75 | 0 | 0 | 0 | 0 | 0 | 313K | 极化 | 1ppm | ocp稳定1h | 0.489
10855 | Imidazolines containing twin hydrophobes（8b） | CCCCCCCCOc2cc(OCCCCCCCC)cc(/C1=N/CCN1CCNCCNCCN)c2 |  | NaCl | 盐 | 饱和 | 0.5M | 29.25 | [5 empty] | 11.5 | 17.75 | 0 | 0 | 0 | 0 | 0 | 313K | 极化 | 5ppm | ocp稳定1h | 0.67
10856 | Imidazolines containing twin hydrophobes（8b） | CCCCCCCCOc2cc(OCCCCCCCC)cc(/C1=N/CCN1CCNCCNCCN)c2 |  | NaCl | 盐 | 饱和 | 0.5M | 29.25 | [5 empty] | 11.5 | 17.75 | 0 | 0 | 0 | 0 | 0 | 313K | 极化 | 10ppm | ocp稳定1h | 0.763
10857 | Imidazolines containing twin hydrophobes（8b） | CCCCCCCCOc2cc(OCCCCCCCC)cc(/C1=N/CCN1CCNCCNCCN)c2 |  | NaCl | 盐 | 饱和 | 0.5M | 29.25 | [5 empty] | 11.5 | 17.75 | 0 | 0 | 0 | 0 | 0 | 313K | 极化 | 20ppm | ocp稳定1h | 0.842
10858 | Imidazolines containing twin hydrophobes（8b） | CCCCCCCCOc2cc(OCCCCCCCC)cc(/C1=N/CCN1CCNCCNCCN)c2 |  | NaCl | 盐 | 饱和 | 0.5M | 29.25 | [5 empty] | 11.5 | 17.75 | 0 | 0 | 0 | 0 | 0 | 313K | 极化 | 50ppm | ocp稳定1h | 0.938
10859 | Imidazolines containing twin hydrophobes（8c） | CCCCCCCCOc2cc(/C1=N/CCN1CCNCCNCCN)cc(OCCCCCCCC)c2OCCCCCCCC |  | NaCl | 盐 | 饱和 | 0.5M | 29.25 | [5 empty] | 11.5 | 17.75 | 0 | 0 | 0 | 0 | 0 | 313K | 极化 | 100ppm | ocp稳定1h | 0.971
10860 | Imidazolines containing twin hydrophobes（8c） | CCCCCCCCOc2cc(/C1=N/CCN1CCNCCNCCN)cc(OCCCCCCCC)c2OCCCCCCCC |  | NaCl | 盐 | 饱和 | 0.5M | 29.25 | [5 empty] | 11.5 | 17.75 | 0 | 0 | 0 | 0 | 0 | 313K | 极化 | 1ppm | ocp稳定1h | 0.491
10861 | Imidazolines containing twin hydrophobes（8c） | CCCCCCCCOc2cc(/C1=N/CCN1CCNCCNCCN)cc(OCCCCCCCC)c2OCCCCCCCC |  | NaCl | 盐 | 饱和 | 0.5M | 29.25 | [5 empty] | 11.5 | 17.75 | 0 | 0 | 0 | 0 | 0 | 313K | 极化 | 5ppm | ocp稳定1h | 0.562
10862 | Imidazolines containing twin hydrophobes（8c） | CCCCCCCCOc2cc(/C1=N/CCN1CCNCCNCCN)cc(OCCCCCCCC)c2OCCCCCCCC |  | NaCl | 盐 | 饱和 | 0.5M | 29.25 | [5 empty] | 11.5 | 17.75 | 0 | 0 | 0 | 0 | 0 | 313K | 极化 | 10ppm | ocp稳定1h | 0.623
10863 | Imidazolines containing twin hydrophobes（8c） | CCCCCCCCOc2cc(/C1=N/CCN1CCNCCNCCN)cc(OCCCCCCCC)c2OCCCCCCCC |  | NaCl | 盐 | 饱和 | 0.5M | 29.25 | [5 empty] | 11.5 | 17.75 | 0 | 0 | 0 | 0 | 0 | 313K | 极化 | 20ppm | ocp稳定1h | 0.671
10864 | Imidazolines containing twin hydrophobes（8c） | CCCCCCCCOc2cc(/C1=N/CCN1CCNCCNCCN)cc(OCCCCCCCC)c2OCCCCCCCC |  | NaCl | 盐 | 饱和 | 0.5M | 29.25 | [5 empty] | 11.5 | 17.75 | 0 | 0 | 0 | 0 | 0 | 313K | 极化 | 50ppm | ocp稳定1h | 0.783
10865 | Imidazolines containing twin hydrophobes（8c） | CCCCCCCCOc2cc(/C1=N/CCN1CCNCCNCCN)cc(OCCCCCCCC)c2OCCCCCCCC |  | NaCl | 盐 | 饱和 | 0.5M | 29.25 | [5 empty] | 11.5 | 17.75 | 0 | 0 | 0 | 0 | 0 | 313K | 极化 | 100ppm | ocp稳定1h | 0.841
10866 | 1,2,4,7,9,10-Hexaazacyclo-pentadeca-10,15-dien-3,5,6,8-tetraone (HPT) | O=C1N/N=C\CCC/C=N\NNC(=O)NC(=O)C(=O)N1 | 混合型 | NaCl | 盐 | 饱和 | 3.5wt.% | 35 | [5 empty] | 13.76068 | 21.23932 | 0 | 0 | 0 | 0 | 0 | 298K | 极化 | 50ppm | ocp稳定30min | 0.66
10867 | 1,2,4,7,9,10-Hexaazacyclo-pentadeca-10,15-dien-3,5,6,8-tetraone (HPT) | O=C1N/N=C\CCC/C=N\NNC(=O)NC(=O)C(=O)N1 | 混合型 | NaCl | 盐 | 饱和 | 3.5wt.% | 35 | [5 empty] | 13.76068 | 21.23932 | 0 | 0 | 0 | 0 | 0 | 298K | 极化 | 100ppm | ocp稳定30min | 0.72
10868 | 1,2,4,7,9,10-Hexaazacyclo-pentadeca-10,15-dien-3,5,6,8-tetraone (HPT) | O=C1N/N=C\CCC/C=N\NNC(=O)NC(=O)C(=O)N1 | 混合型 | NaCl | 盐 | 饱和 | 3.5wt.% | 35 | [5 empty] | 13.76068 | 21.23932 | 0 | 0 | 0 | 0 | 0 | 298K | 极化 | 200ppm | ocp稳定30min | 0.85
10869 | 1,2,4,7,9,10-Hexaazacyclo-pentadeca-10,15-dien-3,5,6,8-tetraone (HPT) | O=C1N/N=C\CCC/C=N\NNC(=O)NC(=O)C(=O)N1 | 混合型 | NaCl | 盐 | 饱和 | 3.5wt.% | 35 | [5 empty] | 13.76068 | 21.23932 | 0 | 0 | 0 | 0 | 0 | 298K | 极化 | 400ppm | ocp稳定30min | 0.92
10870 | synthesized imidazoline-based inhibitor | CCCCCCCCCCCCCCCCC/C1=N/CCN1CCNC(N)=S | 混合型 | NaCl | 盐 | 饱和 | 3wt.% | 30 | [5 empty] | 11.79487 | 18.20513 | 0 | 0 | 0 | 0 | 0 | 333K | 极化 | 0.4878×10 -5 mol/L |  | 0.4687
10871 | synthesized imidazoline-based inhibitor | CCCCCCCCCCCCCCCCC/C1=N/CCN1CCNC(N)=S | 混合型 | NaCl | 盐 | 饱和 | 3wt.% | 30 | [5 empty] | 11.79487 | 18.20513 | 0 | 0 | 0 | 0 | 0 | 333K | 极化 | 1.2195×10 -5 mol/L |  | 0.9554
10872 | synthesized imidazoline-based inhibitor | CCCCCCCCCCCCCCCCC/C1=N/CCN1CCNC(N)=S | 混合型 | NaCl | 盐 | 饱和 | 3wt.% | 30 | [5 empty] | 11.79487 | 18.20513 | 0 | 0 | 0 | 0 | 0 | 333K | 极化 | 1.9512×10 -5 mol/L |  | 0.9582
10873 | synthesized imidazoline-based inhibitor | CCCCCCCCCCCCCCCCC/C1=N/CCN1CCNC(N)=S | 混合型 | NaCl | 盐 | 饱和 | 3wt.% | 30 | [5 empty] | 11.79487 | 18.20513 | 0 | 0 | 0 | 0 | 0 | 333K | 极化 | 2.4390×10 -5 mol/L |  | 0.9658
10874 | synthesized imidazoline-based inhibitor | CCCCCCCCCCCCCCCCC/C1=N/CCN1CCNC(N)=S | 混合型 | NaCl | 盐 | 饱和 | 3wt.% | 30 | [5 empty] | 11.79487 | 18.20513 | 0 | 0 | 0 | 0 | 0 | 333K | 极化 | 4.8780×10 -5 mol/L |  | 0.9805
10875 | 4,4,4,4-(porphyrin-5,10,15,20-tetrayl)-tetrakis(benzoic acid (HPTB) | O=C(O)c9ccc(c7c1ccc(n1)c(c2ccc(C(=O)O)cc2)c3ccc([nH]3)c(c4ccc(C(=O)O)cc4)c5ccc(n5)c(c6ccc(C(=O)O)cc6)c8ccc7[nH]8)cc9 | 混合型（但以抑制阴极反应为主） | NaCl | 盐 | 饱和 | 3.5wt.% | 35 | [5 empty] | 13.76068 | 21.23932 | 0 | 0 | 0 | 0 | 0 | 298K | 极化 | 50ppm |  | 0.18
10876 | 4,4,4,4-(porphyrin-5,10,15,20-tetrayl)-tetrakis(benzoic acid (HPTB) | O=C(O)c9ccc(c7c1ccc(n1)c(c2ccc(C(=O)O)cc2)c3ccc([nH]3)c(c4ccc(C(=O)O)cc4)c5ccc(n5)c(c6ccc(C(=O)O)cc6)c8ccc7[nH]8)cc9 | 混合型（但以抑制阴极反应为主） | NaCl | 盐 | 饱和 | 3.5wt.% | 35 | [5 empty] | 13.76068 | 21.23932 | 0 | 0 | 0 | 0 | 0 | 298K | 极化 | 100ppm |  | 0.49
10877 | 4,4,4,4-(porphyrin-5,10,15,20-tetrayl)-tetrakis(benzoic acid (HPTB) | O=C(O)c9ccc(c7c1ccc(n1)c(c2ccc(C(=O)O)cc2)c3ccc([nH]3)c(c4ccc(C(=O)O)cc4)c5ccc(n5)c(c6ccc(C(=O)O)cc6)c8ccc7[nH]8)cc9 | 混合型（但以抑制阴极反应为主） | NaCl | 盐 | 饱和 | 3.5wt.% | 35 | [5 empty] | 13.76068 | 21.23932 | 0 | 0 | 0 | 0 | 0 | 298K | 极化 | 200ppm |  | 0.82
10878 | 5,10,15,20-tetra(4-pyridyl)-21H,23H-porphyrin (T4PP) | c9cc(c7c1ccc(n1)c(c2ccncc2)c3ccc([nH]3)c(c4ccncc4)c5ccc(n5)c(c6ccncc6)c8ccc7[nH]8)ccn9 | 混合型（但以抑制阴极反应为主） | NaCl | 盐 | 饱和 | 3.5wt.% | 35 | [5 empty] | 13.76068 | 21.23932 | 0 | 0 | 0 | 0 | 0 | 298K | 极化 | 50ppm |  | 0.26
10879 | 5,10,15,20-tetra(4-pyridyl)-21H,23H-porphyrin (T4PP) | c9cc(c7c1ccc(n1)c(c2ccncc2)c3ccc([nH]3)c(c4ccncc4)c5ccc(n5)c(c6ccncc6)c8ccc7[nH]8)ccn9 | 混合型（但以抑制阴极反应为主） | NaCl | 盐 | 饱和 | 3.5wt.% | 35 | [5 empty] | 13.76068 | 21.23932 | 0 | 0 | 0 | 0 | 0 | 298K | 极化 | 100ppm |  | 0.46
10880 | 5,10,15,20-tetra(4-pyridyl)-21H,23H-porphyrin (T4PP) | c9cc(c7c1ccc(n1)c(c2ccncc2)c3ccc([nH]3)c(c4ccncc4)c5ccc(n5)c(c6ccncc6)c8ccc7[nH]8)ccn9 | 混合型（但以抑制阴极反应为主） | NaCl | 盐 | 饱和 | 3.5wt.% | 35 | [5 empty] | 13.76068 | 21.23932 | 0 | 0 | 0 | 0 | 0 | 298K | 极化 | 200ppm |  | 0.85
10881 | 5,10,15,20-tetrakis(4-hydroxyphenyl)-21H,23H-porphyrin (THP) | Oc9ccc(c7c1ccc(n1)c(c2ccc(O)cc2)c3ccc([nH]3)c(c4ccc(O)cc4)c5ccc(n5)c(c6ccc(O)cc6)c8ccc7[nH]8)cc9 | 混合型（但以抑制阴极反应为主） | NaCl | 盐 | 饱和 | 3.5wt.% | 35 | [5 empty] | 13.76068 | 21.23932 | 0 | 0 | 0 | 0 | 0 | 298K | 极化 | 50ppm |  | 0.35
10882 | 5,10,15,20-tetrakis(4-hydroxyphenyl)-21H,23H-porphyrin (THP) | Oc9ccc(c7c1ccc(n1)c(c2ccc(O)cc2)c3ccc([nH]3)c(c4ccc(O)cc4)c5ccc(n5)c(c6ccc(O)cc6)c8ccc7[nH]8)cc9 | 混合型（但以抑制阴极反应为主） | NaCl | 盐 | 饱和 | 3.5wt.% | 35 | [5 empty] | 13.76068 | 21.23932 | 0 | 0 | 0 | 0 | 0 | 298K | 极化 | 100ppm |  | 0.53
10883 | 5,10,15,20-tetrakis(4-hydroxyphenyl)-21H,23H-porphyrin (THP) | Oc9ccc(c7c1ccc(n1)c(c2ccc(O)cc2)c3ccc([nH]3)c(c4ccc(O)cc4)c5ccc(n5)c(c6ccc(O)cc6)c8ccc7[nH]8)cc9 | 混合型（但以抑制阴极反应为主） | NaCl | 盐 | 饱和 | 3.5wt.% | 35 | [5 empty] | 13.76068 | 21.23932 | 0 | 0 | 0 | 0 | 0 | 298K | 极化 | 200ppm |  | 0.8
10884 | 5,10,15,20-tetraphenyl-21H,23H-porphyrin (TPP) | c9ccc(c7c1ccc(n1)c(c2ccccc2)c3ccc([nH]3)c(c4ccccc4)c5ccc(n5)c(c6ccccc6)c8ccc7[nH]8)cc9 | 混合型（但以抑制阴极反应为主） | NaCl | 盐 | 饱和 | 3.5wt.% | 35 | [5 empty] | 13.76068 | 21.23932 | 0 | 0 | 0 | 0 | 0 | 298K | 极化 | 50ppm |  | 0.24
10885 | 5,10,15,20-tetraphenyl-21H,23H-porphyrin (TPP) | c9ccc(c7c1ccc(n1)c(c2ccccc2)c3ccc([nH]3)c(c4ccccc4)c5ccc(n5)c(c6ccccc6)c8ccc7[nH]8)cc9 | 混合型（但以抑制阴极反应为主） | NaCl | 盐 | 饱和 | 3.5wt.% | 35 | [5 empty] | 13.76068 | 21.23932 | 0 | 0 | 0 | 0 | 0 | 298K | 极化 | 100ppm |  | 0.37
10886 | 5,10,15,20-tetraphenyl-21H,23H-porphyrin (TPP) | c9ccc(c7c1ccc(n1)c(c2ccccc2)c3ccc([nH]3)c(c4ccccc4)c5ccc(n5)c(c6ccccc6)c8ccc7[nH]8)cc9 | 混合型（但以抑制阴极反应为主） | NaCl | 盐 | 饱和 | 3.5wt.% | 35 | [5 empty] | 13.76068 | 21.23932 | 0 | 0 | 0 | 0 | 0 | 298K | 极化 | 200ppm |  | 0.84
10887 | DDTI | CCCCCCCC/C=C/CCCCCCC/C1=N/CCN1CCNC(=O)CCN(CCC(=O)NCCN2CC/N=C2/CCCCCCC/C=C/CCCCCCCC)CCN(CCC(=O)NCCN3CC/N=C3/CCCCCCC/C=C/CCCCCCCC)CCC(=O)NCCN4CC/N=C4/CCCCCCC/C=C/CCCCCCCC | 混合型 | NaCl | 盐 | 饱和 | 3 wt % | 30 | [5 empty] | 11.79487 | 18.20513 | 0 | 0 | 0 | 0 | 0 | 333K | 失重法 | 25 mg/L |  | 0.64 | 浸泡72h
10888 | DDTI | CCCCCCCC/C=C/CCCCCCC/C1=N/CCN1CCNC(=O)CCN(CCC(=O)NCCN2CC/N=C2/CCCCCCC/C=C/CCCCCCCC)CCN(CCC(=O)NCCN3CC/N=C3/CCCCCCC/C=C/CCCCCCCC)CCC(=O)NCCN4CC/N=C4/CCCCCCC/C=C/CCCCCCCC | 混合型 | NaCl | 盐 | 饱和 | 3 wt % | 30 | [5 empty] | 11.79487 | 18.20513 | 0 | 0 | 0 | 0 | 0 | 333K | 失重法 | 50mg/L |  | 0.85 | 浸泡72h
10889 | DDTI | CCCCCCCC/C=C/CCCCCCC/C1=N/CCN1CCNC(=O)CCN(CCC(=O)NCCN2CC/N=C2/CCCCCCC/C=C/CCCCCCCC)CCN(CCC(=O)NCCN3CC/N=C3/CCCCCCC/C=C/CCCCCCCC)CCC(=O)NCCN4CC/N=C4/CCCCCCC/C=C/CCCCCCCC | 混合型 | NaCl | 盐 | 饱和 | 3 wt % | 30 | [5 empty] | 11.79487 | 18.20513 | 0 | 0 | 0 | 0 | 0 | 333K | 失重法 | 100mg/L |  | 0.92 | 浸泡72h
10890 | DDTI | CCCCCCCC/C=C/CCCCCCC/C1=N/CCN1CCNC(=O)CCN(CCC(=O)NCCN2CC/N=C2/CCCCCCC/C=C/CCCCCCCC)CCN(CCC(=O)NCCN3CC/N=C3/CCCCCCC/C=C/CCCCCCCC)CCC(=O)NCCN4CC/N=C4/CCCCCCC/C=C/CCCCCCCC | 混合型 | NaCl | 盐 | 饱和 | 3 wt % | 30 | [5 empty] | 11.79487 | 18.20513 | 0 | 0 | 0 | 0 | 0 | 333K | 失重法 | 200mg/L |  | 0.93 | 浸泡72h
10891 | DDTI | CCCCCCCC/C=C/CCCCCCC/C1=N/CCN1CCNC(=O)CCN(CCC(=O)NCCN2CC/N=C2/CCCCCCC/C=C/CCCCCCCC)CCN(CCC(=O)NCCN3CC/N=C3/CCCCCCC/C=C/CCCCCCCC)CCC(=O)NCCN4CC/N=C4/CCCCCCC/C=C/CCCCCCCC | 混合型 | NaCl | 盐 | 饱和 | 3 wt % | 30 | [5 empty] | 11.79487 | 18.20513 | 0 | 0 | 0 | 0 | 0 | 333K | 失重法 | 300mg/L |  | 0.96 | 浸泡72h
10892 | DDTI | CCCCCCCC/C=C/CCCCCCC/C1=N/CCN1CCNC(=O)CCN(CCC(=O)NCCN2CC/N=C2/CCCCCCC/C=C/CCCCCCCC)CCN(CCC(=O)NCCN3CC/N=C3/CCCCCCC/C=C/CCCCCCCC)CCC(=O)NCCN4CC/N=C4/CCCCCCC/C=C/CCCCCCCC | 混合型 | NaCl | 盐 | 饱和 | 3 wt % | 30 | [5 empty] | 11.79487 | 18.20513 | 0 | 0 | 0 | 0 | 0 | 333K | 失重法 | 400mg/L |  | 0.98 | 浸泡72h
10893 | DDTI | CCCCCCCC/C=C/CCCCCCC/C1=N/CCN1CCNC(=O)CCN(CCC(=O)NCCN2CC/N=C2/CCCCCCC/C=C/CCCCCCCC)CCN(CCC(=O)NCCN3CC/N=C3/CCCCCCC/C=C/CCCCCCCC)CCC(=O)NCCN4CC/N=C4/CCCCCCC/C=C/CCCCCCCC | 混合型 | NaCl | 盐 | 饱和 | 3 wt % | 30 | [5 empty] | 11.79487 | 18.20513 | 0 | 0 | 0 | 0 | 0 | 298K | 失重法 | 100mg/L |  | 0.915 | 浸泡72h
10894 | DDTI | CCCCCCCC/C=C/CCCCCCC/C1=N/CCN1CCNC(=O)CCN(CCC(=O)NCCN2CC/N=C2/CCCCCCC/C=C/CCCCCCCC)CCN(CCC(=O)NCCN3CC/N=C3/CCCCCCC/C=C/CCCCCCCC)CCC(=O)NCCN4CC/N=C4/CCCCCCC/C=C/CCCCCCCC | 混合型 | NaCl | 盐 | 饱和 | 3 wt % | 30 | [5 empty] | 11.79487 | 18.20513 | 0 | 0 | 0 | 0 | 0 | 313K | 失重法 | 100mg/L |  | 0.925 | 浸泡72h
10895 | DDTI | CCCCCCCC/C=C/CCCCCCC/C1=N/CCN1CCNC(=O)CCN(CCC(=O)NCCN2CC/N=C2/CCCCCCC/C=C/CCCCCCCC)CCN(CCC(=O)NCCN3CC/N=C3/CCCCCCC/C=C/CCCCCCCC)CCC(=O)NCCN4CC/N=C4/CCCCCCC/C=C/CCCCCCCC | 混合型 | NaCl | 盐 | 饱和 | 3 wt % | 30 | [5 empty] | 11.79487 | 18.20513 | 0 | 0 | 0 | 0 | 0 | 333K | 失重法 | 100mg/L |  | 0.967 | 浸泡72h
10896 | DDTI | CCCCCCCC/C=C/CCCCCCC/C1=N/CCN1CCNC(=O)CCN(CCC(=O)NCCN2CC/N=C2/CCCCCCC/C=C/CCCCCCCC)CCN(CCC(=O)NCCN3CC/N=C3/CCCCCCC/C=C/CCCCCCCC)CCC(=O)NCCN4CC/N=C4/CCCCCCC/C=C/CCCCCCCC | 混合型 | NaCl | 盐 | 饱和 | 3 wt % | 30 | [5 empty] | 11.79487 | 18.20513 | 0 | 0 | 0 | 0 | 0 | 353K | 失重法 | 100mg/L |  | 0.975 | 浸泡72h
10913 | Thiourea (TU) | NC(N)=S |  | NaCl | 盐 | 饱和 | 3wt.% | 30 | [5 empty] | 11.79487 | 18.20513 | 0 | 0 | 0 | 0 | 0 | 333K | 极化 | 10mg/L |  | 0.798
10914 | berberine（BB） | COc5ccc4CC3c2cc1OCOc1cc2CCN3Cc4c5OC |  | NaCl | 盐 | 饱和 | 3wt.% | 30 | [5 empty] | 11.79487 | 18.20513 | 0 | 0 | 0 | 0 | 0 | 333K | 极化 | 10mg/L |  | 0.018
10915 | berberine（BB） | COc5ccc4CC3c2cc1OCOc1cc2CCN3Cc4c5OC |  | NaCl | 盐 | 饱和 | 3wt.% | 30 | [5 empty] | 11.79487 | 18.20513 | 0 | 0 | 0 | 0 | 0 | 333K | 极化 | 50mg/L |  | 0.072
10916 | berberine（BB） | COc5ccc4CC3c2cc1OCOc1cc2CCN3Cc4c5OC |  | NaCl | 盐 | 饱和 | 3wt.% | 30 | [5 empty] | 11.79487 | 18.20513 | 0 | 0 | 0 | 0 | 0 | 333K | 极化 | 100mg/L |  | 0.159
10917 | poly(methylmethacrylate-co-N-vinyl-2-pyrrolidone) | CC(CCC(=O)O)N1CCCC1=O |  | NaCl | 盐 | 饱和 | 3.5wt.% | 35 | [5 empty] | 13.76068 | 21.23932 | 0 | 0 | 0 | 0 | 0 | 393K | 失重法 | 5 mL/L |  | 0.94
10918 | poly(methylmethacrylate-co-N-vinyl-2-pyrrolidone) | CC(CCC(=O)O)N1CCCC1=O |  | NaCl | 盐 | 饱和 | 3.5wt.% | 35 | [5 empty] | 13.76068 | 21.23932 | 0 | 0 | 0 | 0 | 0 | 393K | 失重法 | 5 mL/L |  | 0.92
10919 | poly(methylmethacrylate-co-N-vinyl-2-pyrrolidone) | CC(CCC(=O)O)N1CCCC1=O |  | NaCl | 盐 | 饱和 | 3.5wt.% | 35 | [5 empty] | 13.76068 | 21.23932 | 0 | 0 | 0 | 0 | 0 | 393K | 失重法 | 5 mL/L |  | 0.82
10920 | poly(methylmethacrylate-co-N-vinyl-2-pyrrolidone) | CC(CCC(=O)O)N1CCCC1=O |  | NaCl | 盐 | 饱和 | 3.5wt.% | 35 | [5 empty] | 13.76068 | 21.23932 | 0 | 0 | 0 | 0 | 0 | 393K | 失重法 | 5 mL/L |  | 0.77
10932 | Imidazoline | CCCCCCCC/C=C/CCCCCCC/C1=N/CCN1CCN |  | Analytical grade chemicals and deionized water | 盐 | 饱和 | s1,150 mg/L K+, 22,500 mg/L1 Na+, 2,280 mg/L Ca2+, 49.7 mg/LMg2+, 10.6 mg/L Li+, 107 mg/L NH4+, 41,000 mg/L Cl-, 834 mg/L SO4 2-, and 19.9 mg/L F- | [8 empty] | 0 | 0 | 0 | 0 | 0 | 298K | 电化学阻抗谱 | 50mg/L |  | 0.7677
10933 | Imidazoline | CCCCCCCC/C=C/CCCCCCC/C1=N/CCN1CCN |  | Analytical grade chemicals and deionized water | 盐 | 饱和 | s1,150 mg/L K+, 22,500 mg/L1 Na+, 2,280 mg/L Ca2+, 49.7 mg/LMg2+, 10.6 mg/L Li+, 107 mg/L NH4+, 41,000 mg/L Cl-, 834 mg/L SO4 2-, and 19.9 mg/L F- | [6 empty] | 0 | 0 | 0 | 0 | 0 | 0 | 0 | 298K | 电化学阻抗谱 | 100mg/L |  | 0.8563
10934 | Imidazoline | CCCCCCCC/C=C/CCCCCCC/C1=N/CCN1CCN |  | Analytical grade chemicals and deionized water | 盐 | 饱和 | s1,150 mg/L K+, 22,500 mg/L1 Na+, 2,280 mg/L Ca2+, 49.7 mg/LMg2+, 10.6 mg/L Li+, 107 mg/L NH4+, 41,000 mg/L Cl-, 834 mg/L SO4 2-, and 19.9 mg/L F- | [8 empty] | 0 | 0 | 0 | 0 | 0 | 298K | 电化学阻抗谱 | 200mg/L |  | 0.904
10935 | imidazolines（8a，a，R=C8H17） | CCCCCCCCOc2ccc(/C1=N/CCN1CCNCCNCCN)cc2 |  | NaCl | 盐 |  | 0.5M | 29.25 | [5 empty] | 11.5 | 17.75 | 0 | 0 | 0 | 0 | 0 | 313K | 极化 | 1ppm |  | 0.518
10936 | imidazolines（8a，a，R=C8H17） | CCCCCCCCOc2ccc(/C1=N/CCN1CCNCCNCCN)cc2 |  | NaCl | 盐 |  | 0.5M | 29.25 | [5 empty] | 11.5 | 17.75 | 0 | 0 | 0 | 0 | 0 | 313K | 极化 | 5ppm |  | 0.628
10937 | imidazolines（8a，a，R=C8H17） | CCCCCCCCOc2ccc(/C1=N/CCN1CCNCCNCCN)cc2 |  | NaCl | 盐 |  | 0.5M | 29.25 | [5 empty] | 11.5 | 17.75 | 0 | 0 | 0 | 0 | 0 | 313K | 极化 | 10ppm |  | 0.701
10938 | imidazolines（8a，a，R=C8H17） | CCCCCCCCOc2ccc(/C1=N/CCN1CCNCCNCCN)cc2 |  | NaCl | 盐 |  | 0.5M | 29.25 | [5 empty] | 11.5 | 17.75 | 0 | 0 | 0 | 0 | 0 | 313K | 极化 | 20ppm |  | 0.762
10939 | imidazolines（8a，a，R=C8H17） | CCCCCCCCOc2ccc(/C1=N/CCN1CCNCCNCCN)cc2 |  | NaCl | 盐 |  | 0.5M | 29.25 | [5 empty] | 11.5 | 17.75 | 0 | 0 | 0 | 0 | 0 | 313K | 极化 | 50ppm |  | 0.833
10940 | imidazolines（8a，a，R=C8H17） | CCCCCCCCOc2ccc(/C1=N/CCN1CCNCCNCCN)cc2 |  | NaCl | 盐 |  | 0.5M | 29.25 | [5 empty] | 11.5 | 17.75 | 0 | 0 | 0 | 0 | 0 | 313K | 极化 | 100ppm |  | 0.92
10941 | imidazolines（8b，b，R=C12H25） | CCCCCCCCCCCCOc2ccc(/C1=N/CCN1CCNCCNCCN)cc2 |  | NaCl | 盐 |  | 0.5M | 29.25 | [5 empty] | 11.5 | 17.75 | 0 | 0 | 0 | 0 | 0 | 313K | 极化 | 1ppm |  | 0.544
10942 | imidazolines（8b，b，R=C12H25） | CCCCCCCCCCCCOc2ccc(/C1=N/CCN1CCNCCNCCN)cc2 |  | NaCl | 盐 |  | 0.5M | 29.25 | [5 empty] | 11.5 | 17.75 | 0 | 0 | 0 | 0 | 0 | 313K | 极化 | 5ppm |  | 0.684
10943 | imidazolines（8b，b，R=C12H25） | CCCCCCCCCCCCOc2ccc(/C1=N/CCN1CCNCCNCCN)cc2 |  | NaCl | 盐 |  | 0.5M | 29.25 | [5 empty] | 11.5 | 17.75 | 0 | 0 | 0 | 0 | 0 | 313K | 极化 | 10ppm |  | 0.745
10944 | imidazolines（8b，b，R=C12H25） | CCCCCCCCCCCCOc2ccc(/C1=N/CCN1CCNCCNCCN)cc2 |  | NaCl | 盐 |  | 0.5M | 29.25 | [5 empty] | 11.5 | 17.75 | 0 | 0 | 0 | 0 | 0 | 313K | 极化 | 20ppm |  | 0.812
10945 | imidazolines（8b，b，R=C12H25） | CCCCCCCCCCCCOc2ccc(/C1=N/CCN1CCNCCNCCN)cc2 |  | NaCl | 盐 |  | 0.5M | 29.25 | [5 empty] | 11.5 | 17.75 | 0 | 0 | 0 | 0 | 0 | 313K | 极化 | 50ppm |  | 0.865
10946 | imidazolines（8b，b，R=C12H25） | CCCCCCCCCCCCOc2ccc(/C1=N/CCN1CCNCCNCCN)cc2 |  | NaCl | 盐 |  | 0.5M | 29.25 | [5 empty] | 11.5 | 17.75 | 0 | 0 | 0 | 0 | 0 | 313K | 极化 | 100ppm |  | 0.938
10947 | imidazolines（8c，c，R=C18H37） | CCCCCCCCCCCCCCCCCCOc2ccc(/C1=N/CCN1CCNCCNCCN)cc2 |  | NaCl | 盐 |  | 0.5M | 29.25 | [5 empty] | 11.5 | 17.75 | 0 | 0 | 0 | 0 | 0 | 303K | 极化 | 1ppm |  | 0.538
10948 | imidazolines（8c，c，R=C18H37） | CCCCCCCCCCCCCCCCCCOc2ccc(/C1=N/CCN1CCNCCNCCN)cc2 |  | NaCl | 盐 |  | 0.5M | 29.25 | [5 empty] | 11.5 | 17.75 | 0 | 0 | 0 | 0 | 0 | 303K | 极化 | 2ppm |  | 0.581
10949 | imidazolines（8c，c，R=C18H37） | CCCCCCCCCCCCCCCCCCOc2ccc(/C1=N/CCN1CCNCCNCCN)cc2 |  | NaCl | 盐 |  | 0.5M | 29.25 | [5 empty] | 11.5 | 17.75 | 0 | 0 | 0 | 0 | 0 | 303K | 极化 | 3ppm |  | 0.614
10950 | imidazolines（8c，c，R=C18H37） | CCCCCCCCCCCCCCCCCCOc2ccc(/C1=N/CCN1CCNCCNCCN)cc2 |  | NaCl | 盐 |  | 0.5M | 29.25 | [5 empty] | 11.5 | 17.75 | 0 | 0 | 0 | 0 | 0 | 303K | 极化 | 5ppm |  | 0.714
10951 | imidazolines（8c，c，R=C18H37） | CCCCCCCCCCCCCCCCCCOc2ccc(/C1=N/CCN1CCNCCNCCN)cc2 |  | NaCl | 盐 |  | 0.5M | 29.25 | [5 empty] | 11.5 | 17.75 | 0 | 0 | 0 | 0 | 0 | 303K | 极化 | 10ppm |  | 0.768
10952 | imidazolines（8c，c，R=C18H37） | CCCCCCCCCCCCCCCCCCOc2ccc(/C1=N/CCN1CCNCCNCCN)cc2 |  | NaCl | 盐 |  | 0.5M | 29.25 | [5 empty] | 11.5 | 17.75 | 0 | 0 | 0 | 0 | 0 | 303K | 极化 | 20ppm |  | 0.904
10953 | imidazolines（8c，c，R=C18H37） | CCCCCCCCCCCCCCCCCCOc2ccc(/C1=N/CCN1CCNCCNCCN)cc2 |  | NaCl | 盐 |  | 0.5M | 29.25 | [5 empty] | 11.5 | 17.75 | 0 | 0 | 0 | 0 | 0 | 313K | 极化 | 1ppm |  | 0.584
10954 | imidazolines（8c，c，R=C18H37） | CCCCCCCCCCCCCCCCCCOc2ccc(/C1=N/CCN1CCNCCNCCN)cc2 |  | NaCl | 盐 |  | 0.5M | 29.25 | [5 empty] | 11.5 | 17.75 | 0 | 0 | 0 | 0 | 0 | 313K | 极化 | 5ppm |  | 0.727
10955 | imidazolines（8c，c，R=C18H37） | CCCCCCCCCCCCCCCCCCOc2ccc(/C1=N/CCN1CCNCCNCCN)cc2 |  | NaCl | 盐 |  | 0.5M | 29.25 | [5 empty] | 11.5 | 17.75 | 0 | 0 | 0 | 0 | 0 | 313K | 极化 | 10ppm |  | 0.799
10956 | imidazolines（8c，c，R=C18H37） | CCCCCCCCCCCCCCCCCCOc2ccc(/C1=N/CCN1CCNCCNCCN)cc2 |  | NaCl | 盐 |  | 0.5M | 29.25 | [5 empty] | 11.5 | 17.75 | 0 | 0 | 0 | 0 | 0 | 313K | 极化 | 20ppm |  | 0.916
10957 | imidazolines（8c，c，R=C18H37） | CCCCCCCCCCCCCCCCCCOc2ccc(/C1=N/CCN1CCNCCNCCN)cc2 |  | NaCl | 盐 |  | 0.5M | 29.25 | [5 empty] | 11.5 | 17.75 | 0 | 0 | 0 | 0 | 0 | 313K | 极化 | 50ppm |  | 0.954
10958 | imidazolines（8c，c，R=C18H37） | CCCCCCCCCCCCCCCCCCOc2ccc(/C1=N/CCN1CCNCCNCCN)cc2 |  | NaCl | 盐 |  | 0.5M | 29.25 | [5 empty] | 11.5 | 17.75 | 0 | 0 | 0 | 0 | 0 | 313K | 极化 | 100ppm |  | 0.981
10959 | imidazolines（8c，c，R=C18H37） | CCCCCCCCCCCCCCCCCCOc2ccc(/C1=N/CCN1CCNCCNCCN)cc2 |  | NaCl | 盐 |  | 0.5M | 29.25 | [5 empty] | 11.5 | 17.75 | 0 | 0 | 0 | 0 | 0 | 323K | 极化 | 1ppm |  | 0.475
10960 | imidazolines（8c，c，R=C18H37） | CCCCCCCCCCCCCCCCCCOc2ccc(/C1=N/CCN1CCNCCNCCN)cc2 |  | NaCl | 盐 |  | 0.5M | 29.25 | [5 empty] | 11.5 | 17.75 | 0 | 0 | 0 | 0 | 0 | 323K | 极化 | 2ppm |  | 0.507
10961 | imidazolines（8c，c，R=C18H37） | CCCCCCCCCCCCCCCCCCOc2ccc(/C1=N/CCN1CCNCCNCCN)cc2 |  | NaCl | 盐 |  | 0.5M | 29.25 | [5 empty] | 11.5 | 17.75 | 0 | 0 | 0 | 0 | 0 | 323K | 极化 | 3ppm |  | 0.542
10962 | imidazolines（8c，c，R=C18H37） | CCCCCCCCCCCCCCCCCCOc2ccc(/C1=N/CCN1CCNCCNCCN)cc2 |  | NaCl | 盐 |  | 0.5M | 29.25 | [5 empty] | 11.5 | 17.75 | 0 | 0 | 0 | 0 | 0 | 323K | 极化 | 5ppm |  | 0.683
10963 | imidazolines（8c，c，R=C18H37） | CCCCCCCCCCCCCCCCCCOc2ccc(/C1=N/CCN1CCNCCNCCN)cc2 |  | NaCl | 盐 |  | 0.5M | 29.25 | [5 empty] | 11.5 | 17.75 | 0 | 0 | 0 | 0 | 0 | 323K | 极化 | 10ppm |  | 0.745
10964 | imidazolines（8c，c，R=C18H37） | CCCCCCCCCCCCCCCCCCOc2ccc(/C1=N/CCN1CCNCCNCCN)cc2 |  | NaCl | 盐 |  | 0.5M | 29.25 | [5 empty] | 11.5 | 17.75 | 0 | 0 | 0 | 0 | 0 | 323K | 极化 | 20ppm |  | 0.868
10969 | poly(methylmethacrylate-co-N-vinyl-2-pyrrolidone) polymer P(MMA-co-VP) | CC(CCC(=O)O)N1CCCC1=O | 混合型 | NaCl | 盐 | 饱和 | 3.5wt.% | 35 | [5 empty] | 13.76068 | 21.23932 | 0 | 0 | 0 | 0 | 0 | 298K | 极化 | 250ppm |  | 0.79
10970 | poly(methylmethacrylate-co-N-vinyl-2-pyrrolidone) polymer P(MMA-co-VP) | CC(CCC(=O)O)N1CCCC1=O | 混合型 | NaCl | 盐 | 饱和 | 3.5wt.% | 35 | [5 empty] | 13.76068 | 21.23932 | 0 | 0 | 0 | 0 | 0 | 298K | 极化 | 500ppm |  | 0.86
10971 | poly(methylmethacrylate-co-N-vinyl-2-pyrrolidone) polymer P(MMA-co-VP) | CC(CCC(=O)O)N1CCCC1=O | 混合型 | NaCl | 盐 | 饱和 | 3.5wt.% | 35 | [5 empty] | 13.76068 | 21.23932 | 0 | 0 | 0 | 0 | 0 | 298K | 极化 | 1000ppm |  | 0.96
10972 |  | CN2CCC(CCCCCCCCCOc1ccc(C=O)cc1)O2 |  | NaCl | 盐 | 饱和 | 0.5M | 29.25 | [5 empty] | 11.5 | 17.75 | 0 | 0 | 0 | 0 | 0 | 313K | 极化 | 200 PPM |  | 0.905
10973 |  | CN2CCC(CCCCCCCCCOc1ccc(/C=C/C=O)cc1)O2 |  | NaCl | 盐 | 饱和 | 0.5M | 29.25 | [5 empty] | 11.5 | 17.75 | 0 | 0 | 0 | 0 | 0 | 313K | 极化 | 200 PPM |  | 0.978
10974 |  | C#CC[N+]2(C)CCC(CCCCCCCCCOc1ccc(/C=C/C=O)cc1)O2.[Cl-] |  | NaCl | 盐 | 饱和 | 0.5M | 29.25 | [5 empty] | 11.5 | 17.75 | 0 | 0 | 0 | 0 | 0 | 313K | 极化 | 200 PPM |  | 0.976
10975 | 2-undecyl-1-aminoethyl imidazoline (AEI-11) | CCCCCCCCCCC/C1=N/CCN1CCN | 混合型 | NaCl | 盐 | 饱和 | 3wt% | 30 | [5 empty] | 11.79487 | 18.20513 | 0 | 0 | 0 | 0 | 0 | 298K | 极化 | 100ppm | OCP稳定1h | 0.908
10976 | 2-undecyl-1-aminoethyl-1-hydroxyethyl quaternary imidazoline (AQI-11) | CCCCCCCCCCC/C1=N/CC[N+]1(CCN)CCO.[Cl-] | 混合型 | NaCl | 盐 | 饱和 | 3wt% | 30 | [5 empty] | 11.79487 | 18.20513 | 0 | 0 | 0 | 0 | 0 | 298K | 极化 | 100ppm | OCP稳定1h | 0.908
10977 | Itraconazole | CCC(C)n7ncn(c6ccc(N5CCN(c4ccc(OC[C@H]3CO[C@](Cn1cncn1)(c2ccc(Cl)cc2Cl)O3)cc4)CC5)cc6)c7=O | 混合型 | NaCl | 盐 | 饱和 | 3.5wt% | 35 | [5 empty] | 13.76068 | 21.23932 | 0 | 0 | 0 | 0 | 0 | 298K | 极化 | 0.1ppm |  | 0.204
10978 | Itraconazole | CCC(C)n7ncn(c6ccc(N5CCN(c4ccc(OC[C@H]3CO[C@](Cn1cncn1)(c2ccc(Cl)cc2Cl)O3)cc4)CC5)cc6)c7=O | 混合型 | NaCl | 盐 | 饱和 | 3.5wt% | 35 | [5 empty] | 13.76068 | 21.23932 | 0 | 0 | 0 | 0 | 0 | 298K | 极化 | 0.5ppm |  | 0.474
10979 | Itraconazole | CCC(C)n7ncn(c6ccc(N5CCN(c4ccc(OC[C@H]3CO[C@](Cn1cncn1)(c2ccc(Cl)cc2Cl)O3)cc4)CC5)cc6)c7=O | 混合型 | NaCl | 盐 | 饱和 | 3.5wt% | 35 | [5 empty] | 13.76068 | 21.23932 | 0 | 0 | 0 | 0 | 0 | 298K | 极化 | 1ppm |  | 0.654
10980 | Itraconazole | CCC(C)n7ncn(c6ccc(N5CCN(c4ccc(OC[C@H]3CO[C@](Cn1cncn1)(c2ccc(Cl)cc2Cl)O3)cc4)CC5)cc6)c7=O | 混合型 | NaCl | 盐 | 饱和 | 3.5wt% | 35 | [5 empty] | 13.76068 | 21.23932 | 0 | 0 | 0 | 0 | 0 | 298K | 极化 | 5ppm |  | 0.689
10981 | Itraconazole | CCC(C)n7ncn(c6ccc(N5CCN(c4ccc(OC[C@H]3CO[C@](Cn1cncn1)(c2ccc(Cl)cc2Cl)O3)cc4)CC5)cc6)c7=O | 混合型 | NaCl | 盐 | 饱和 | 3.5wt% | 35 | [5 empty] | 13.76068 | 21.23932 | 0 | 0 | 0 | 0 | 0 | 298K | 极化 | 10ppm |  | 0.785
10982 | Itraconazole | CCC(C)n7ncn(c6ccc(N5CCN(c4ccc(OC[C@H]3CO[C@](Cn1cncn1)(c2ccc(Cl)cc2Cl)O3)cc4)CC5)cc6)c7=O | 混合型 | NaCl | 盐 | 饱和 | 3.5wt% | 35 | [5 empty] | 13.76068 | 21.23932 | 0 | 0 | 0 | 0 | 0 | 298K | 极化 | 15ppm |  | 0.917
10983 | Fluconazole | OC(Cn1cncn1)(Cn2cncn2)c3ccc(F)cc3F | 混合型 | NaCl | 盐 | 饱和 | 3.5wt% | 35 | [5 empty] | 13.76068 | 21.23932 | 0 | 0 | 0 | 0 | 0 | 298K | 极化 | 0.1ppm |  | 0.235
10984 | Fluconazole | OC(Cn1cncn1)(Cn2cncn2)c3ccc(F)cc3F | 混合型 | NaCl | 盐 | 饱和 | 3.5wt% | 35 | [5 empty] | 13.76068 | 21.23932 | 0 | 0 | 0 | 0 | 0 | 298K | 极化 | 0.5ppm |  | 0.363
10985 | Fluconazole | OC(Cn1cncn1)(Cn2cncn2)c3ccc(F)cc3F | 混合型 | NaCl | 盐 | 饱和 | 3.5wt% | 35 | [5 empty] | 13.76068 | 21.23932 | 0 | 0 | 0 | 0 | 0 | 298K | 极化 | 1ppm |  | 0.502
10986 | Fluconazole | OC(Cn1cncn1)(Cn2cncn2)c3ccc(F)cc3F | 混合型 | NaCl | 盐 | 饱和 | 3.5wt% | 35 | [5 empty] | 13.76068 | 21.23932 | 0 | 0 | 0 | 0 | 0 | 298K | 极化 | 5ppm |  | 0.72
10987 | Fluconazole | OC(Cn1cncn1)(Cn2cncn2)c3ccc(F)cc3F | 混合型 | NaCl | 盐 | 饱和 | 3.5wt% | 35 | [5 empty] | 13.76068 | 21.23932 | 0 | 0 | 0 | 0 | 0 | 298K | 极化 | 10ppm |  | 0.782
10988 | Fluconazole | OC(Cn1cncn1)(Cn2cncn2)c3ccc(F)cc3F | 混合型 | NaCl | 盐 | 饱和 | 3.5wt% | 35 | [5 empty] | 13.76068 | 21.23932 | 0 | 0 | 0 | 0 | 0 | 298K | 极化 | 15ppm |  | 0.848
10989 | Fluconazole | OC(Cn1cncn1)(Cn2cncn2)c3ccc(F)cc3F | 混合型 | NaCl | 盐 | 饱和 | 3.5wt% | 35 | [5 empty] | 13.76068 | 21.23932 | 0 | 0 | 0 | 0 | 0 | 298K | 极化 | 20ppm |  | 0.903
10990 | 咪唑啉季铵盐(IAS) | CCCCCCCC/C=C/CCCCCCC/C1=N/CC[N+]1(CCN)Cc2ccccc2.[Cl-] | 混合型（但以抑制阳极反应为主） | NaCl | 盐 | 饱和 | 3.5wt% | 35 | [5 empty] | 13.76068 | 21.23932 | 0 | 0 | 0 | 0 | 0 | 298K | 失重法 | 100mg∙L-1 |  | 0.837
10991 | 十二烷基磺酸钠(SDSH) | CCCCCCCCCCCCS(=O)(=O)[O-].[Na+] | 阳极型 | NaCl | 盐 | 饱和 | 3.5wt% | 35 | [5 empty] | 13.76068 | 21.23932 | 0 | 0 | 0 | 0 | 0 | 298K | 失重法 | 150mg∙L-1 |  | 0.874
10994 | talloil diethylenetriamine imidazoline (TOFA/DETA imidazoline) | CCCCCCCCC/C=C/CCCCCC/C1=[N+](CNC)/CCN1 | 混合型（但以抑制阴极反应为主） | NaCl | 盐 |  | 3wt% | 30 | [5 empty] | 11.79487 | 18.20513 | 0 | 0 | 0 | 0 | 0 | 293K | 失重法 | 70ppm |  | 0.984
10995 | talloil diethylenetriamine imidazoline (TOFA/DETA imidazoline) | CCCCCCCCC/C=C/CCCCCC/C1=[N+](CNC)/CCN1 | 混合型（但以抑制阴极反应为主） | NaCl | 盐 |  | 3wt% | 30 | [5 empty] | 11.79487 | 18.20513 | 0 | 0 | 0 | 0 | 0 | 343K | 失重法 | 70PPM |  | 0.943
11005 | 2-mercaptopyrimidine | Sc1ncccn1 | 混合型（但以抑制阳极反应为主） | NaCl BaCl2 KCl Na2SO4 NaHCO3 MgCl2*6H2O CaCl2 SrCl2*6H2O | 盐 | 饱和 | NaCl 224.90 g/L BaCl2 0.0391 g/L KCl 7.5450 g/L Na2SO4 0.5000 g/L NaHCO3 0.5310 g/L MgCl2*6H2O 9.8850 g/L CaCl2 40.000 g/L SrCl2*6H2O 4.5900g/L | 224.09 | 0.531 | 40 | 9.885 | 7.545 | 0.5 | 88.41113 | 172.5548 | 0.3856071 | 14.41441 | 2.497263 | 3.949732 | 0.3380282 | 298K | 电化学阻抗谱 | 5mg∙L-1 | OCP稳定1h | 0.856
11006 | 2-mercaptopyrimidine | Sc1ncccn1 | 混合型（但以抑制阳极反应为主） | NaCl BaCl2 KCl Na2SO4 NaHCO3 MgCl2*6H2O CaCl2 SrCl2*6H2O | 盐 | 饱和 | NaCl 224.90 g/L BaCl2 0.0391 g/L KCl 7.5450 g/L Na2SO4 0.5000 g/L NaHCO3 0.5310 g/L MgCl2*6H2O 9.8850 g/L CaCl2 40.000 g/L SrCl2*6H2O 4.5900g/L | 224.09 | 0.531 | 40 | 9.885 | 7.545 | 0.5 | 88.41113 | 172.5548 | 0.3856071 | 14.41441 | 2.497263 | 3.949732 | 0.3380282 | 298K | 电化学阻抗谱 | 10mg∙L-1 | OCP稳定1h | 0.897
11007 | 2-mercaptopyrimidine | Sc1ncccn1 | 混合型（但以抑制阳极反应为主） | NaCl BaCl2 KCl Na2SO4 NaHCO3 MgCl2*6H2O CaCl2 SrCl2*6H2O | 盐 | 饱和 | NaCl 224.90 g/L BaCl2 0.0391 g/L KCl 7.5450 g/L Na2SO4 0.5000 g/L NaHCO3 0.5310 g/L MgCl2*6H2O 9.8850 g/L CaCl2 40.000 g/L SrCl2*6H2O 4.5900g/L | 224.09 | 0.531 | 40 | 9.885 | 7.545 | 0.5 | 88.41113 | 172.5548 | 0.3856071 | 14.41441 | 2.497263 | 3.949732 | 0.3380282 | 298K | 电化学阻抗谱 | 25mg∙L-1 | OCP稳定1h | 0.825
11026 | Cetylpyridinium chloride monohydrate | Sc1ncccn1 | 混合型（但以抑制阴极反应为主） | NaCl NaHCO3 | 盐 | 饱和 | 3% 0.01% | 30 | 0.1 |  |  |  |  | 11.82225 | 18.20513 | 0.07261905 | 0 | 0 | 0 | 0 | 303K | 极化 | 100ppm | OCP稳定1h | 0.969
11030 | 2-mercaptobenzimidazole | Sc2nc1ccccc1[nH]2 | 混合型 | NaCl |  | 饱和 | 3% | 30 | [5 empty] | 11.79487 | 18.20513 | 0 | 0 | 0 | 0 | 0 | 333K | 极化 | 10ppm |  | 0.98
11031 | hydroxyethyl (HEI-12) R=C12 | CCCCCCCCCCCC/C1=N/CCN1CCO | 阳极型 | NaCl | 盐 |  | 3wt.% | 30 | [7 empty] | 0 | 0 | 0 | 0 | 0 | 323K | 极化 | 25ppm | OCP稳定2h | 0.21
11032 | hydroxyethyl modified with oleic chain from coconut oil (HEI-M) R= oleic chain from coconut oil | CCCCCCCCCCCC/C1=N/CCN1CCO | 阳极型 | NaCl | 盐 |  | 3wt.% | 30 | [7 empty] | 0 | 0 | 0 | 0 | 0 | 323K | 极化 | 10ppm | OCP稳定2h | 0.26
11034 | diethylenetetramine-derived imidazoline | CCCCCCCCCCCCCCCCC/C1=N/CCN1CCN | 阳极型 | NaCl | 盐 | 饱和 | 3wt.% | 30 | [5 empty] | 11.79487 | 18.20513 | 0 | 0 | 0 | 0 | 0 | 313K | 极化 | 100ppm | 30-60min | 0.84
11035 | tetraethylenepentamine-derived imidazoline | CCCCCCCCCCCCCCCCC/C1=N/CCN1CCNCCNCCN | 阳极型 | NaCl | 盐 | 饱和 | 3wt.% | 30 | [5 empty] | 11.79487 | 18.20513 | 0 | 0 | 0 | 0 | 0 | 313K | 极化 | 100ppm | 30-60min | 0.95
11036 | bis-imidazoline | CCCCCCCCCCCCCCCCC/C1=N/CCN1CCNCCN2CC/N=C2/CCCCCCCCCCCCCCCCC | 阳极型 | NaCl | 盐 | 饱和 | 3wt.% | 30 | [5 empty] | 11.79487 | 18.20513 | 0 | 0 | 0 | 0 | 0 | 313K | 极化 | 100ppm | 30-60min | 0.96
11046 | 咪唑啉类缓蚀剂 ZW-1 | CCCCCCCCCCCCCCCCC/C1=N/CCN1CCO | 混合型 | NaCl | 盐 | 饱和 | 3wt% | 30 | [5 empty] | 11.79487 | 18.20513 | 0 | 0 | 0 | 0 | 0 | 333K | 失重法 | 400ppm | 72h | 0.98
11069 | 12-aminododecanoic acid (AA) | NCCCCCCCCCCCC(=O)O | 混合型 | HCl | 酸 | 饱和 | 0.5M | [6 empty] | 0 | 0 | 0 | 0 | 0 | 0 | 0 | 295K | 电化学阻抗谱 | 3mM | OCP稳定1h | 0.89
11070 | carboxyamido imidazoline | CCCCCCCCCCCCCC/C1=N/CCN1C(N)=O | 阳极型 | NaCl | 盐 | 饱和 | 3wt.% | 30 | [5 empty] | 11.79487 | 18.20513 | 0 | 0 | 0 | 0 | 0 | 323K | 极化 | 1.61 × 10−5 mol l−1 | Inhibitor was added 2 h after pre-corroding the specimens in the CO2-containing solution, starting the measurements 1 h later. | 0.9
11071 | carboxyamido imidazoline | CCCCCCCCCCCCCC/C1=N/CCN1C(N)=O | 阳极型 | NaCl | 盐 | 饱和 | 3wt.% | 30 | [5 empty] | 11.79487 | 18.20513 | 0 | 0 | 0 | 0 | 0 | 323K | 极化 | 3.32 × 10−5 mol l−1 | Inhibitor was added 2 h after pre-corroding the specimens in the CO2-containing solution, starting the measurements 1 h later. | 0.91
11072 | carboxyamido imidazoline | CCCCCCCCCCCCCC/C1=N/CCN1C(N)=O | 阳极型 | NaCl | 盐 | 饱和 | 3wt.% | 30 | [5 empty] | 11.79487 | 18.20513 | 0 | 0 | 0 | 0 | 0 | 323K | 极化 | 8.1 × 10−5 mol l−1 | Inhibitor was added 2 h after pre-corroding the specimens in the CO2-containing solution, starting the measurements 1 h later. | 0.96
11073 | carboxyamido imidazoline | CCCCCCCCCCCCCC/C1=N/CCN1C(N)=O | 阳极型 | NaCl | 盐 | 饱和 | 3wt.% | 30 | [5 empty] | 11.79487 | 18.20513 | 0 | 0 | 0 | 0 | 0 | 323K | 极化 | 1.61 × 10−4 mol l−1 | Inhibitor was added 2 h after pre-corroding the specimens in the CO2-containing solution, starting the measurements 1 h later. | 0.91
11074 | carboxyamido imidazoline | CCCCCCCCCCCCCC/C1=N/CCN1C(N)=O | 阳极型 | NaCl | 盐 | 饱和 | 3wt.% | 30 | [5 empty] | 11.79487 | 18.20513 | 0 | 0 | 0 | 0 | 0 | 323K | 极化 | 3.32 × 10−4 mol l−1 | Inhibitor was added 2 h after pre-corroding the specimens in the CO2-containing solution, starting the measurements 1 h later. | 0.88
11103 | 1-(2-Amido-thioureaethyl) 2-pentadecyl imidazoline | CCCCCCCCCCCCCCC/C1=N/CCN1CCNC(=S)NN | 混合型（但以抑制阴极反应为主） | NaCl | 盐 | 饱和 | 3wt.% | 30 | [7 empty] | 0 | 0 | 0 | 0 | 0 | 298K | 极化 | 100 mg/L |  | 0.8863
11104 | 1-(2-Methyl-thioureaethyl) 2-pentadecyl imidazoline | CCCCCCCCCCCCCCC/C1=N/CCN1CCNC(=S)NC | 混合型（但以抑制阴极反应为主） | NaCl | 盐 | 饱和 | 3wt.% | 30 | [7 empty] | 0 | 0 | 0 | 0 | 0 | 298K | 极化 | 100 mg/L |  | 0.8777
11105 | 1-(2-Phenyl-thioureaethyl) 2-pentadecyl imidazoline | CCCCCCCCCCCCCCC/C1=N/CCN1CCNC(=S)Nc2ccccc2 | 混合型（但以抑制阴极反应为主） | NaCl | 盐 | 饱和 | 3wt.% | 30 | [7 empty] | 0 | 0 | 0 | 0 | 0 | 298K | 极化 | 100 mg/L |  | 0.9124
11106 | hydroxyethyl imidazoline, where R is an alkyl chain derivative. | CCCCCCCCCCCCCC/C1=N/CCN1CCO | 阳极型 | NaCl | 盐 | 饱和 | 3wt.% | 30 | [7 empty] | 0 | 0 | 0 | 0 | 0 | 298K | 极化 | 5ppm |  | 0.25
11107 | hydroxyethyl imidazoline, where R is an alkyl chain derivative. | CCCCCCCCCCCCCC/C1=N/CCN1CCO | 阳极型 | NaCl | 盐 | 饱和 | 3wt.% | 30 | [7 empty] | 0 | 0 | 0 | 0 | 0 | 298K | 极化 | 10ppm |  | 0.37
11108 | hydroxyethyl imidazoline, where R is an alkyl chain derivative. | CCCCCCCCCCCCCC/C1=N/CCN1CCO | 阳极型 | NaCl | 盐 | 饱和 | 3wt.% | 30 | [7 empty] | 0 | 0 | 0 | 0 | 0 | 298K | 极化 | 25ppm |  | 0.62
11109 | hydroxyethyl imidazoline, where R is an alkyl chain derivative. | CCCCCCCCCCCCCC/C1=N/CCN1CCO | 阳极型 | NaCl | 盐 | 饱和 | 3wt.% | 30 | [7 empty] | 0 | 0 | 0 | 0 | 0 | 298K | 极化 | 50ppm |  | 0.56
11110 | hydroxyethyl imidazoline, where R is an alkyl chain derivative. | CCCCCCCCCCCCCC/C1=N/CCN1CCO | 阳极型 | NaCl | 盐 | 饱和 | 3wt.% | 30 | [7 empty] | 0 | 0 | 0 | 0 | 0 | 298K | 极化 | 100ppm |  | 0.43
11111 | 1-(2-amido-thioureaethyl)- 2-pentadecyl-imidazoline | CCCCCCCCCCCCCCC/C1=N/CCN1CCNC(=S)NN | 混合型 | NaCl H2S CO2 | 盐 | 2×10-3 mol·L-1 | 3% 1×10-3 mol·L-1 2×10-3 mol·L-1 | 117 | [5 empty] | 46 | 71 | 0 | 0 | 0 | 0 | 0 | 298K | 极化 | 0.1×103mol·L-1 |  | 0.5415
11112 | 1-(2-amido-thioureaethyl)- 2-pentadecyl-imidazoline | CCCCCCCCCCCCCCC/C1=N/CCN1CCNC(=S)NN | 混合型 | NaCl H2S CO2 | 盐 | 2×10-3 mol·L-1 | 3% 1×10-3 mol·L-1 2×10-3 mol·L-1 | 117 | [5 empty] | 46 | 71 | 0 | 0 | 0 | 0 | 0 | 298K | 极化 | 0.4×103mol·L-1 |  | 0.6741
11113 | 1-(2-amido-thioureaethyl)- 2-pentadecyl-imidazoline | CCCCCCCCCCCCCCC/C1=N/CCN1CCNC(=S)NN | 混合型 | NaCl H2S CO2 | 盐 | 2×10-3 mol·L-1 | 3% 1×10-3 mol·L-1 2×10-3 mol·L-1 | 117 | [5 empty] | 46 | 71 | 0 | 0 | 0 | 0 | 0 | 298K | 极化 | 1.0×103mol·L-1 |  | 0.7801
11114 | 1-(2-amido-thioureaethyl)- 2-pentadecyl-imidazoline | CCCCCCCCCCCCCCC/C1=N/CCN1CCNC(=S)NN | 混合型 | NaCl H2S CO2 | 盐 | 2×10-3 mol·L-1 | 3% 1×10-3 mol·L-1 2×10-3 mol·L-1 | 117 | [5 empty] | 46 | 71 | 0 | 0 | 0 | 0 | 0 | 298K | 极化 | 2.0×103mol·L-1 |  | 0.8517
11115 | 1-(2-amido-thioureaethyl)- 2-pentadecyl-imidazoline | CCCCCCCCCCCCCCC/C1=N/CCN1CCNC(=S)NN | 混合型 | NaCl H2S CO2 | 盐 | 2×10-3 mol·L-1 | 3% 1×10-3 mol·L-1 2×10-3 mol·L-1 | 117 | [5 empty] | 46 | 71 | 0 | 0 | 0 | 0 | 0 | 298K | 极化 | 4.0×103mol·L-1 |  | 0.939
11116 | (1-(2-hidroxyethyl)-2(heptadec-8-enyl)-imidazoline | CCCCCCCC/C=C/CCCCCCC/C1=N/CCN1CCO |  | NaCl HCl | 酸 | 饱和 | pH=4 3 wt. % NaCl | 30 | [5 empty] | 11.79487 | 18.20513 | 0 | 0 | 0 | 0 | 0 | 353K | 电化学阻抗谱 | 5ppm | 浸泡24h | 0.9121
11117 | (1-(2-hidroxyethyl)-2(heptadec-8-enyl)-imidazoline | CCCCCCCC/C=C/CCCCCCC/C1=N/CCN1CCO |  | NaCl HCl | 酸 | 饱和 | pH=4 3 wt. % NaCl | 30 | [5 empty] | 11.79487 | 18.20513 | 0 | 0 | 0 | 0 | 0 | 353K | 电化学阻抗谱 | 10ppm | 浸泡24h | 0.9799
11118 | (1-(2-hidroxyethyl)-2(heptadec-8-enyl)-imidazoline | CCCCCCCC/C=C/CCCCCCC/C1=N/CCN1CCO |  | NaCl HCl | 酸 | 饱和 | pH=4 3 wt. % NaCl | 30 | [5 empty] | 11.79487 | 18.20513 | 0 | 0 | 0 | 0 | 0 | 353K | 电化学阻抗谱 | 15ppm | 浸泡24h | 0.9872
11119 | (1-(2-hidroxyethyl)-2(heptadec-8-enyl)-imidazoline | CCCCCCCC/C=C/CCCCCCC/C1=N/CCN1CCO |  | NaCl HCl | 酸 | 饱和 | pH=4 3 wt. % NaCl | 30 | [5 empty] | 11.79487 | 18.20513 | 0 | 0 | 0 | 0 | 0 | 353K | 电化学阻抗谱 | 20ppm | 浸泡24h | 0.989
11120 | 1-(2-aminoethyl)-2(heptadec-8 enyl)-bis-imidazoline | CCCCCCCC/C=C/CCCCCCC/C1=N/CCN1CCNCCN2CC/N=C2/CCCCCCC/C=C/CCCCCCCC |  | NaCl HCl | 酸 | 饱和 | pH=4 3 wt. % NaCl | 30 | [5 empty] | 11.79487 | 18.20513 | 0 | 0 | 0 | 0 | 0 | 353K | 电化学阻抗谱 | 5ppm | 浸泡24h | 0.9451
11121 | 1-(2-aminoethyl)-2(heptadec-8 enyl)-bis-imidazoline | CCCCCCCC/C=C/CCCCCCC/C1=N/CCN1CCNCCN2CC/N=C2/CCCCCCC/C=C/CCCCCCCC |  | NaCl HCl | 酸 | 饱和 | pH=4 3 wt. % NaCl | 30 | [5 empty] | 11.79487 | 18.20513 | 0 | 0 | 0 | 0 | 0 | 353K | 电化学阻抗谱 | 10ppm | 浸泡24h | 0.9951
11122 | 1-(2-aminoethyl)-2(heptadec-8 enyl)-bis-imidazoline | CCCCCCCC/C=C/CCCCCCC/C1=N/CCN1CCNCCN2CC/N=C2/CCCCCCC/C=C/CCCCCCCC |  | NaCl HCl | 酸 | 饱和 | pH=4 3 wt. % NaCl | 30 | [5 empty] | 11.79487 | 18.20513 | 0 | 0 | 0 | 0 | 0 | 353K | 电化学阻抗谱 | 15ppm | 浸泡24h | 0.9432
11123 | 1-(2-aminoethyl)-2(heptadec-8 enyl)-bis-imidazoline | CCCCCCCC/C=C/CCCCCCC/C1=N/CCN1CCNCCN2CC/N=C2/CCCCCCC/C=C/CCCCCCCC |  | NaCl HCl | 酸 | 饱和 | pH=4 3 wt. % NaCl | 30 | [5 empty] | 11.79487 | 18.20513 | 0 | 0 | 0 | 0 | 0 | 353K | 电化学阻抗谱 | 20ppm | 浸泡24h | 0.9066
11124 | 2-undecyl-1-1-ethylamino-1-ethylcarboxyl quaternary imidazoline (CQI) | CCCCCCCCCCC/C1=N/CC[N+]1(CCO)CC(=O)O.[Cl-] | 混合型 | NaCl | 盐 | 饱和 | 3% NaCl | 30 | [5 empty] | 11.79487 | 18.20513 | 0 | 0 | 0 | 0 | 0 | 298K | 极化 | 20mg/L |  | 0.209
11125 | 2-undecyl-1-1-ethylamino-1-ethylcarboxyl quaternary imidazoline (CQI) | CCCCCCCCCCC/C1=N/CC[N+]1(CCO)CC(=O)O.[Cl-] | 混合型 | NaCl | 盐 | 饱和 | 3% NaCl | 30 | [5 empty] | 11.79487 | 18.20513 | 0 | 0 | 0 | 0 | 0 | 298K | 极化 | 40mg/L |  | 0.792
11126 | 2-undecyl-1-1-ethylamino-1-ethylcarboxyl quaternary imidazoline (CQI) | CCCCCCCCCCC/C1=N/CC[N+]1(CCO)CC(=O)O.[Cl-] | 混合型 | NaCl | 盐 | 饱和 | 3% NaCl | 30 | [5 empty] | 11.79487 | 18.20513 | 0 | 0 | 0 | 0 | 0 | 298K | 极化 | 60mg/L |  | 0.822
11127 | 2-undecyl-1-1-ethylamino-1-ethylcarboxyl quaternary imidazoline (CQI) | CCCCCCCCCCC/C1=N/CC[N+]1(CCO)CC(=O)O.[Cl-] | 混合型 | NaCl | 盐 | 饱和 | 3% NaCl | 30 | [5 empty] | 11.79487 | 18.20513 | 0 | 0 | 0 | 0 | 0 | 298K | 极化 | 80mg/L |  | 0.9
11128 | 2-undecyl-1-1-ethylamino-1-ethylcarboxyl quaternary imidazoline (CQI) | CCCCCCCCCCC/C1=N/CC[N+]1(CCO)CC(=O)O.[Cl-] | 混合型 | NaCl | 盐 | 饱和 | 3% NaCl | 30 | [5 empty] | 11.79487 | 18.20513 | 0 | 0 | 0 | 0 | 0 | 298K | 极化 | 100mg/L |  | 0.926
11129 | 2-undecyl-1-1-ethylamino-1-ethylcarboxyl quaternary imidazoline (CQI) | CCCCCCCCCCC/C1=N/CC[N+]1(CCO)CC(=O)O.[Cl-] | 混合型 | NaCl | 盐 | 饱和 | 3% NaCl | 30 | [5 empty] | 11.79487 | 18.20513 | 0 | 0 | 0 | 0 | 0 | 298K | 极化 | 200mg/L |  | 0.97
11130 | 2-undecyl-1-1-ethylamino-1-ethylcarboxyl quaternary imidazoline (CQI) + NaI | CCCCCCCCCCC/C1=N/CC[N+]1(CCO)CC(=O)O.[Cl-] | 混合型 | NaCl | 盐 | 饱和 | 3% NaCl | 30 | [5 empty] | 11.79487 | 18.20513 | 0 | 0 | 0 | 0 | 0 | 298K | 极化 | 80mg/LCQI + 0.05 M NaI |  | 0.938
11131 | 2-undecyl-1-1-ethylamino-1-ethylcarboxyl quaternary imidazoline (CQI) | CCCCCCCCCCC/C1=N/CC[N+]1(CCO)CC(=O)O.[Cl-] | 混合型 | NaCl | 盐 | 饱和 | 3% NaCl | 30 | [5 empty] | 11.79487 | 18.20513 | 0 | 0 | 0 | 0 | 0 | 313K | 极化 | 80mg/L |  | 0.913
11132 | 2-undecyl-1-1-ethylamino-1-ethylcarboxyl quaternary imidazoline (CQI) | CCCCCCCCCCC/C1=N/CC[N+]1(CCO)CC(=O)O.[Cl-] | 阳极型 | Na2SO4 | 盐 | 饱和 | 3% Na2SO4 | [5 empty] | 30 | 9.71831 | 0 | 0 | 0 | 0 | 0 | 20.28169 | 298K | 极化 | 80mg/L |  | 0.769
11133 | 2-undecyl-1-1-ethylamino-1-ethylcarboxyl quaternary imidazoline (CQI) | CCCCCCCCCCC/C1=N/CC[N+]1(CCO)CC(=O)O.[Cl-] | 阳极型 | NaCl Na2SO4 | 盐 | 饱和 | 3% Na2SO4 0.05M NaCl | 2.925 |  |  |  |  | 30 | 10.86831 | 1.775 | 0 | 0 | 0 | 0 | 20.28169 | 298K | 极化 | 80mg/L |  | 0.818
11134 | 2-undecyl-1-1-ethylamino-1-ethylcarboxyl quaternary imidazoline (CQI) + NaI | CCCCCCCCCCC/C1=N/CC[N+]1(CCO)CC(=O)O.[Cl-] | 阳极型 | Na2SO4 | 盐 | 饱和 | 3% Na2SO4 | [5 empty] | 30 | 9.71831 | 0 | 0 | 0 | 0 | 0 | 20.28169 | 298K | 极化 | 80mg/LCQI + 0.05 M NaI |  | 0.897
11135 | 1-乙酰胺乙基-2-烷基咪唑啉 | CCCCCCCCCCCCCCCCC/C1=N/CCN1CCNC(C)=O |  | NaCl | 盐 | 饱和 | 3% | 30 | [5 empty] | 11.79487 | 18.20513 | 0 | 0 | 0 | 0 | 0 | 298K | 失重法 | 100mg／L | 腐蚀时间72h | 0.941
11136 | 1-尿素乙基-2-烷基咪唑啉 | CCCCCCCCCCCCCCCCC/C1=N/CCN1CCNC(N)=O |  | NaCl | 盐 | 饱和 | 3% | 30 | [5 empty] | 11.79487 | 18.20513 | 0 | 0 | 0 | 0 | 0 | 298K | 失重法 | 100mg／L | 腐蚀时间72h | 0.973
11137 | 1-甲酸铵乙基-2-烷基咪唑啉 | CCCCCCCCCCCCCCCCC/C1=N/CCN1CCNC(=O)O |  | NaCl | 盐 | 饱和 | 3% | 30 | [5 empty] | 11.79487 | 18.20513 | 0 | 0 | 0 | 0 | 0 | 298K | 失重法 | 100mg／L | 腐蚀时间72h | 0.959
11138 | 1-硫脲基-2-烷基咪唑啉 | CCCCCCCCCCCCCCCCC/C1=N/CCN1CCNC(N)=S |  | NaCl | 盐 | 饱和 | 3% | 30 | [5 empty] | 11.79487 | 18.20513 | 0 | 0 | 0 | 0 | 0 | 298K | 失重法 | 100mg／L | 腐蚀时间72h | 0.925
11139 | 2-undecyl-1-hydroxyethyl imidazoline | CCCCCCCCCCC/C1=N/CCN1CCO | 混合型 | NaCl | 盐 | 饱和 | 3% | 30 | [5 empty] | 11.79487 | 18.20513 | 0 | 0 | 0 | 0 | 0 | 298K | 电化学阻抗谱 | 100ppm |  | 0.908
11140 | 2-undecyl-1-hydroxyethyl imidazoline | CCCCCCCCCCC/C1=N/CCN1CCO | 混合型 | NaCl | 盐 | 饱和 | 3% | 30 | [5 empty] | 11.79487 | 18.20513 | 0 | 0 | 0 | 0 | 0 | 298K | 电化学阻抗谱 | 100ppm |  | 0.475 | 流速5m/s
11141 | 2-undecyl-1-hydroxyethyl imidazoline | CCCCCCCCCCC/C1=N/CCN1CCO | 混合型 | NaCl 1 mass% sand | 盐 | 饱和 | 3% | 30 | [5 empty] | 11.79487 | 18.20513 | 0 | 0 | 0 | 0 | 0 | 298K | 电化学阻抗谱 | 100ppm |  | 0.645 | 流速5m/s
11142 | 2undecyl-1-hydroxyethyl-1-hydroxyethyl quaternary imidazoline | CCCCCCCCCCC/C1=N/CC[N+]1(CCO)CCO.[Cl-] | 混合型 | NaCl | 盐 | 饱和 | 3% | 30 | [5 empty] | 11.79487 | 18.20513 | 0 | 0 | 0 | 0 | 0 | 298K | 电化学阻抗谱 | 100ppm |  | 0.99
11143 | 2undecyl-1-hydroxyethyl-1-hydroxyethyl quaternary imidazoline | CCCCCCCCCCC/C1=N/CC[N+]1(CCO)CCO.[Cl-] | 混合型 | NaCl | 盐 | 饱和 | 3% | 30 | [5 empty] | 11.79487 | 18.20513 | 0 | 0 | 0 | 0 | 0 | 298K | 电化学阻抗谱 | 100ppm |  | 0.504 | 流速5m/s
11144 | 2undecyl-1-hydroxyethyl-1-hydroxyethyl quaternary imidazoline | CCCCCCCCCCC/C1=N/CC[N+]1(CCO)CCO.[Cl-] | 混合型 | NaCl 1 mass% sand | 盐 | 饱和 | 3% | 30 | [5 empty] | 11.79487 | 18.20513 | 0 | 0 | 0 | 0 | 0 | 298K | 电化学阻抗谱 | 100ppm |  | 0.699 | 流速5m/s
11145 | 1-胺乙基-2-十一烷基咪唑啉(AEI-11) | CCCCCCCCCCC/C1=N/CCN1CCN | 混合型（但以抑制阴极反应为主） | NaCl | 盐 | 饱和 | 3% | 30 | [5 empty] | 11.79487 | 18.20513 | 0 | 0 | 0 | 0 | 0 | 298K | 电化学阻抗谱 | 100mg/L |  | 0.87
11146 | 1-羟乙基-2-十一烷基咪唑啉(HEI-11) | CCCCCCCCCCC/C1=N/CCN1CCO | 阳极型 | NaCl | 盐 | 饱和 | 3% | 30 | [5 empty] | 11.79487 | 18.20513 | 0 | 0 | 0 | 0 | 0 | 298K | 电化学阻抗谱 | 100mg/L |  | 0.91
11147 | 2-undecyl-1-aminoethyl imidazoline (AEI-11) | CCCCCCCCCCC/C1=N/CCN1CCN | 混合型 | NaCl | 盐 | 饱和 | 3% | 30 | [5 empty] | 11.79487 | 18.20513 | 0 | 0 | 0 | 0 | 0 | 298K | 电化学阻抗谱 | 100ppm |  | 0.908
11148 | 2-undecyl-1-aminoethyl imidazoline (AEI-11) | CCCCCCCCCCC/C1=N/CCN1CCN | 混合型 | NaCl | 盐 | 饱和 | 3% | 30 | [5 empty] | 11.79487 | 18.20513 | 0 | 0 | 0 | 0 | 0 | 298K | 电化学阻抗谱 | 100ppm |  | 0.364 | 流速5m/s
11149 | 2-undecyl-1-aminoethyl1-hydroxyethyl quaternary imidazoline | CCCCCCCCCCC/C1=N/CC[N+]1(CCN)CCO.[Cl-] | 混合型 | NaCl | 盐 | 饱和 | 3% | 30 | [5 empty] | 11.79487 | 18.20513 | 0 | 0 | 0 | 0 | 0 | 298K | 电化学阻抗谱 | 100ppm |  | 0.992
11150 | 2-undecyl-1-aminoethyl1-hydroxyethyl quaternary imidazoline | CCCCCCCCCCC/C1=N/CC[N+]1(CCN)CCO.[Cl-] | 混合型 | NaCl | 盐 | 饱和 | 3% | 30 | [5 empty] | 11.79487 | 18.20513 | 0 | 0 | 0 | 0 | 0 | 298K | 电化学阻抗谱 | 100ppm |  | 0.809 | 流速5m/s
11158 | 3-ethylamino-2-undecyl imidazoline (EUI) | CCCCCCCCCCC/C1=N/CCN1CCN | 阳极型 | K+ Na+ Mg2+ Ca2+ Cl- SO2-4 CO32- | 盐 | 饱和 | K+ 0.359g/L Na+ 9.378g/L Mg2+ 0.224g/L Ca2+ 1.086g/L Cl- 17.002 SO2-4 0.29g/L CO32- 0.089g/L | [6 empty] | 0 | 0 | 0 | 0 | 0 | 0 | 0 | 298K | 极化 | 5mg/L | 稳定30min | 0.813
11159 | 3-ethylamino-2-undecyl imidazoline (EUI) | CCCCCCCCCCC/C1=N/CCN1CCN | 阳极型 | K+ Na+ Mg2+ Ca2+ Cl- SO2-4 CO32- | 盐 | 饱和 | K+ 0.359g/L Na+ 9.378g/L Mg2+ 0.224g/L Ca2+ 1.086g/L Cl- 17.002 SO2-4 0.29g/L CO32- 0.089g/L | [6 empty] | 0 | 0 | 0 | 0 | 0 | 0 | 0 | 298K | 极化 | 10mg/L | 稳定30min | 0.868
11160 | 3-ethylamino-2-undecyl imidazoline (EUI) | CCCCCCCCCCC/C1=N/CCN1CCN | 阳极型 | K+ Na+ Mg2+ Ca2+ Cl- SO2-4 CO32- | 盐 | 饱和 | K+ 0.359g/L Na+ 9.378g/L Mg2+ 0.224g/L Ca2+ 1.086g/L Cl- 17.002 SO2-4 0.29g/L CO32- 0.089g/L | [6 empty] | 0 | 0 | 0 | 0 | 0 | 0 | 0 | 298K | 极化 | 15mg/L | 稳定30min | 0.902
11161 | 3-ethylamino-2-undecyl imidazoline (EUI) | CCCCCCCCCCC/C1=N/CCN1CCN | 阳极型 | K+ Na+ Mg2+ Ca2+ Cl- SO2-4 CO32- | 盐 | 饱和 | K+ 0.359g/L Na+ 9.378g/L Mg2+ 0.224g/L Ca2+ 1.086g/L Cl- 17.002 SO2-4 0.29g/L CO32- 0.089g/L | [6 empty] | 0 | 0 | 0 | 0 | 0 | 0 | 0 | 298K | 极化 | 20mg/L | 稳定30min | 0.924
11162 | 3-ethylamino-2-undecyl imidazoline (EUI) | CCCCCCCCCCC/C1=N/CCN1CCN | 阳极型 | K+ Na+ Mg2+ Ca2+ Cl- SO2-4 CO32- | 盐 | 饱和 | K+ 0.359g/L Na+ 9.378g/L Mg2+ 0.224g/L Ca2+ 1.086g/L Cl- 17.002 SO2-4 0.29g/L CO32- 0.089g/L | [6 empty] | 0 | 0 | 0 | 0 | 0 | 0 | 0 | 298K | 极化 | 25mg/L | 稳定30min | 0.934
11168 | carboxymertyl imidazoline (CMI-11) | CCCCCCCCCCC/C1=N/CCN1CCN | 混合型 | NaCl | 盐 | 饱和 | 3% NaCl | 30 | [5 empty] | 11.79487 | 18.20513 | 0 | 0 | 0 | 0 | 0 | 298K | 极化 | 100ppm |  | 0.961
11169 | hydroxyethyl imidazoline (HEI-11) | CCCCCCCCCCC/C1=N/CCN1CCO | 混合型 | NaCl | 盐 | 饱和 | 3% NaCl | 30 | [5 empty] | 11.79487 | 18.20513 | 0 | 0 | 0 | 0 | 0 | 298K | 极化 | 100ppm |  | 0.965
11170 | aminoethyl imidazoline (AEI-11) | CCCCCCCCCCC/C1=N/CCN1CC(=O)O | 混合型 | NaCl | 盐 | 饱和 | 3% NaCl | 30 | [5 empty] | 11.79487 | 18.20513 | 0 | 0 | 0 | 0 | 0 | 298K | 极化 | 100ppm |  | 0.978
11171 | imidazoline (IM11) | CCCCCCCCCCC/C1=N/CCN1 | 混合型 | NaCl | 盐 | 饱和 | 3% NaCl | 30 | [5 empty] | 11.79487 | 18.20513 | 0 | 0 | 0 | 0 | 0 | 298K | 极化 | 100ppm |  | 0.884
11172 | Dodecylamine | CCCCCCCCCCCCN | 阴极型 | NaCl | 盐 | 饱和 | 3% NaCl | 30 | [5 empty] | 11.79487 | 18.20513 | 0 | 0 | 0 | 0 | 0 | 323K | 极化 | 0.65mmol/L | OCP稳定1h | 0.512 | pH为4.9
11173 | Dodecylamine | CCCCCCCCCCCCN | 混合型 | NaCl | 盐 | 饱和 | 3% NaCl | 30 | [5 empty] | 11.79487 | 18.20513 | 0 | 0 | 0 | 0 | 0 | 323K | 极化 | 0.43mmol/L | OCP稳定1h | 0.972 | pH为6.9
11281 | hydroxyethyl imidazoline (1H-imidazoleethanol,4,5-dihydro,-2-nor coco alkyl derivatives, HEI-12 | CCCCCCCCCCCC/C1=N/CCN1CCO | 阳极型 | NaCl | 盐 | 饱和 | 3% NaCl | 30 | [5 empty] | 11.79487 | 18.20513 | 0 | 0 | 0 | 0 | 0 | 323K | 极化 | 20Pppm | 浸泡30min | 0.639
11282 | hydroxyethyl imidazoline (1H-imidazole-ethanol,2-Heptadecyl-4,5-Dihydro, HEI-18 | CCCCCCCCCCCCCCCCC/C1=N/CCN1CCO | 阳极型 | NaCl | 盐 | 饱和 | 3% NaCl | 30 | [5 empty] | 11.79487 | 18.20513 | 0 | 0 | 0 | 0 | 0 | 323K | 极化 | 20Pppm | 浸泡30min | 0.549
11306 | imidazoline derivative | CCCCCCCCCCCCCCCCC/C1=N/CCN1CCNC(N)=S | 混合型 | NaCl | 盐 | 饱和 | 5% NaCl | 50 | [5 empty] | 19.65812 | 30.34188 | 0 | 0 | 0 | 0 | 0 | 298K | 极化 | 10ppm |  | 0.9306
11307 | imidazoline derivative | CCCCCCCCCCCCCCCCC/C1=N/CCN1CCNC(N)=S | 混合型 | NaCl | 盐 | 饱和 | 5% NaCl | 50 | [5 empty] | 19.65812 | 30.34188 | 0 | 0 | 0 | 0 | 0 | 298K | 极化 | 50ppm |  | 0.9833
11308 | imidazoline derivative | CCCCCCCCCCCCCCCCC/C1=N/CCN1CCNC(N)=S | 混合型 | NaCl | 盐 | 饱和 | 5% NaCl | 50 | [5 empty] | 19.65812 | 30.34188 | 0 | 0 | 0 | 0 | 0 | 298K | 极化 | 100ppm |  | 0.9888
11309 | imidazoline derivative | CCCCCCCCCCCCCCCCC/C1=N/CCN1CCNC(N)=S | 混合型 | NaCl | 盐 | 饱和 | 5% NaCl | 50 | [5 empty] | 19.65812 | 30.34188 | 0 | 0 | 0 | 0 | 0 | 298K | 极化 | 200ppm |  | 0.9895
11310 | imidazoline derivative | CCCCCCCCCCCCCCCCC/C1=N/CCN1CCNC(N)=S | 混合型 | NaCl | 盐 | 饱和 | 5% NaCl | 50 | [5 empty] | 19.65812 | 30.34188 | 0 | 0 | 0 | 0 | 0 | 318K | 极化 | 50ppm |  | 0.9835
11311 | imidazoline derivative | CCCCCCCCCCCCCCCCC/C1=N/CCN1CCNC(N)=S | 混合型 | NaCl | 盐 | 饱和 | 5% NaCl | 50 | [5 empty] | 19.65812 | 30.34188 | 0 | 0 | 0 | 0 | 0 | 333K | 极化 | 50ppm |  | 0.9736
11312 | imidazoline derivative | CCCCCCCCCCCCCCCCC/C1=N/CCN1CCNC(N)=S | 混合型 | NaCl | 盐 | 饱和 | 5% NaCl | 50 | [5 empty] | 19.65812 | 30.34188 | 0 | 0 | 0 | 0 | 0 | 348K | 极化 | 50ppm |  | 0.9504
11318 | quaternary amine (QA) | CCCCCCCCCCCCCC[N+](C)(C)Cc1ccccc1.[Cl-] |  | NaCl | 盐 | 饱和 | 0.03 | 30 | [5 empty] | 11.79487 | 18.20513 | 0 | 0 | 0 | 0 | 0 | 298K | 电化学阻抗谱 | 30ppm | OCP稳定1h | 0.8663 | 浸泡10 min, pH 3.8
11319 | quaternary amine (QA) | CCCCCCCCCCCCCC[N+](C)(C)Cc1ccccc1.[Cl-] |  | NaCl | 盐 | 饱和 | 0.03 | 30 | [5 empty] | 11.79487 | 18.20513 | 0 | 0 | 0 | 0 | 0 | 298K | 电化学阻抗谱 | 30ppm | OCP稳定1h | 0.9686 | 浸泡2 h, pH 3.8
11320 | quaternary amine (QA) | CCCCCCCCCCCCCC[N+](C)(C)Cc1ccccc1.[Cl-] |  | NaCl | 盐 | 饱和 | 0.03 | 30 | [5 empty] | 11.79487 | 18.20513 | 0 | 0 | 0 | 0 | 0 | 298K | 电化学阻抗谱 | 30ppm | OCP稳定1h | 0.97078 | 浸泡4 h, pH 3.8
11321 | quaternary amine (QA) | CCCCCCCCCCCCCC[N+](C)(C)Cc1ccccc1.[Cl-] |  | NaCl | 盐 | 饱和 | 0.03 | 30 | [5 empty] | 11.79487 | 18.20513 | 0 | 0 | 0 | 0 | 0 | 298K | 电化学阻抗谱 | 30ppm | OCP稳定1h | 0.9364 | 浸泡6 h, pH 5.5
11322 | quaternary amine (QA) | CCCCCCCCCCCCCC[N+](C)(C)Cc1ccccc1.[Cl-] |  | NaCl | 盐 | 饱和 | 0.03 | 30 | [5 empty] | 11.79487 | 18.20513 | 0 | 0 | 0 | 0 | 0 | 298K | 电化学阻抗谱 | 30ppm | OCP稳定1h | 0.9177 | 浸泡8 h, pH 5.5
11323 | quaternary amine (QA) | CCCCCCCCCCCCCC[N+](C)(C)Cc1ccccc1.[Cl-] |  | NaCl | 盐 | 饱和 | 0.03 | 30 | [5 empty] | 11.79487 | 18.20513 | 0 | 0 | 0 | 0 | 0 | 298K | 电化学阻抗谱 | 30ppm | OCP稳定1h | 0.9239 | 浸泡10 h, pH 5.5
11324 | oleic imidazoline (OI) | CCCCCCCC/C=C/CCCCCCCc1nccn1CCN |  | NaCl | 盐 | 饱和 | 0.03 | 30 | [5 empty] | 11.79487 | 18.20513 | 0 | 0 | 0 | 0 | 0 | 298K | 电化学阻抗谱 | 30ppm | OCP稳定1h | 0.7796 | 浸泡10 min, pH 3.8
11325 | oleic imidazoline (OI) | CCCCCCCC/C=C/CCCCCCCc1nccn1CCN |  | NaCl | 盐 | 饱和 | 0.03 | 30 | [5 empty] | 11.79487 | 18.20513 | 0 | 0 | 0 | 0 | 0 | 298K | 电化学阻抗谱 | 30ppm | OCP稳定1h | 0.9641 | 浸泡2 h, pH 3.8
11326 | oleic imidazoline (OI) | CCCCCCCC/C=C/CCCCCCCc1nccn1CCN |  | NaCl | 盐 | 饱和 | 0.03 | 30 | [5 empty] | 11.79487 | 18.20513 | 0 | 0 | 0 | 0 | 0 | 298K | 电化学阻抗谱 | 30ppm | OCP稳定1h | 0.9616 | 浸泡4 h, pH 3.8
11327 | oleic imidazoline (OI) | CCCCCCCC/C=C/CCCCCCCc1nccn1CCN |  | NaCl | 盐 | 饱和 | 0.03 | 30 | [5 empty] | 11.79487 | 18.20513 | 0 | 0 | 0 | 0 | 0 | 298K | 电化学阻抗谱 | 30ppm | OCP稳定1h | 0.9405 | 浸泡6 h, pH 5.5
11328 | oleic imidazoline (OI) | CCCCCCCC/C=C/CCCCCCCc1nccn1CCN |  | NaCl | 盐 | 饱和 | 0.03 | 30 | [5 empty] | 11.79487 | 18.20513 | 0 | 0 | 0 | 0 | 0 | 298K | 电化学阻抗谱 | 30ppm | OCP稳定1h | 0.9193 | 浸泡8 h, pH 5.5
11329 | oleic imidazoline (OI) | CCCCCCCC/C=C/CCCCCCCc1nccn1CCN |  | NaCl | 盐 | 饱和 | 0.03 | 30 | [5 empty] | 11.79487 | 18.20513 | 0 | 0 | 0 | 0 | 0 | 298K | 电化学阻抗谱 | 30ppm | OCP稳定1h | 0.9151 | 浸泡10 h, pH 5.5
11330 | amino coco propionic acid (ACP) | CCCCCCCCCCCCCCNCCC(=O)O |  | NaCl | 盐 | 饱和 | 0.03 | 30 | [5 empty] | 11.79487 | 18.20513 | 0 | 0 | 0 | 0 | 0 | 298K | 电化学阻抗谱 | 30ppm | OCP稳定1h | 0.9364 | 浸泡10 min, pH 3.8
11331 | amino coco propionic acid (ACP) | CCCCCCCCCCCCCCNCCC(=O)O |  | NaCl | 盐 | 饱和 | 0.03 | 30 | [5 empty] | 11.79487 | 18.20513 | 0 | 0 | 0 | 0 | 0 | 298K | 电化学阻抗谱 | 30ppm | OCP稳定1h | 0.9509 | 浸泡2 h, pH 3.8
11332 | amino coco propionic acid (ACP) | CCCCCCCCCCCCCCNCCC(=O)O |  | NaCl | 盐 | 饱和 | 0.03 | 30 | [5 empty] | 11.79487 | 18.20513 | 0 | 0 | 0 | 0 | 0 | 298K | 电化学阻抗谱 | 30ppm | OCP稳定1h | 0.9511 | 浸泡4 h, pH 3.8
11333 | amino coco propionic acid (ACP) | CCCCCCCCCCCCCCNCCC(=O)O |  | NaCl | 盐 | 饱和 | 0.03 | 30 | [5 empty] | 11.79487 | 18.20513 | 0 | 0 | 0 | 0 | 0 | 298K | 电化学阻抗谱 | 30ppm | OCP稳定1h | 0.9368 | 浸泡6 h, pH 5.5
11334 | amino coco propionic acid (ACP) | CCCCCCCCCCCCCCNCCC(=O)O |  | NaCl | 盐 | 饱和 | 0.03 | 30 | [5 empty] | 11.79487 | 18.20513 | 0 | 0 | 0 | 0 | 0 | 298K | 电化学阻抗谱 | 30ppm | OCP稳定1h | 0.9242 | 浸泡8 h, pH 5.5
11335 | amino coco propionic acid (ACP) | CCCCCCCCCCCCCCNCCC(=O)O |  | NaCl | 盐 | 饱和 | 0.03 | 30 | [5 empty] | 11.79487 | 18.20513 | 0 | 0 | 0 | 0 | 0 | 298K | 电化学阻抗谱 | 30ppm | OCP稳定1h | 0.9195 | 浸泡10 h, pH 5.5
11336 | hydroxyethyl (HEI-18b) | CCCCCCCCCCCCCCCCC/C1=N/CCN1CCO | 混合型 | NaCl | 盐 | 饱和 | 3% NaCl | 30 | [5 empty] | 11.79487 | 18.20513 | 0 | 0 | 0 | 0 | 0 | 323K | 极化 | 20ppm |  | 0.548
11337 | aminoethyl (AEI-18) | CCCCCCCCCCCCCCCCC/C1=N/CCN1CCN | 混合型（但以抑制阳极反应为主） | NaCl | 盐 | 饱和 | 3% NaCl | 30 | [5 empty] | 11.79487 | 18.20513 | 0 | 0 | 0 | 0 | 0 | 323K | 极化 | 20ppm |  | 0.602
11338 | amidoethyl (AMEI-18) imidazolines | CCCCCCCCCCCCCCCCCC(=O)NCCN1CC/N=C1/CCCCCCCCCCCCCCCCC | 混合型（但以抑制阳极反应为主） | NaCl | 盐 | 饱和 | 3% NaCl | 30 | [5 empty] | 11.79487 | 18.20513 | 0 | 0 | 0 | 0 | 0 | 323K | 极化 | 20ppm |  | 0.357
11342 | dodecylamine | CCCCCCCCCCCCN |  | NaCl | 盐 | 饱和 | 3% NaCl | 30 | [5 empty] | 11.79487 | 18.20513 | 0 | 0 | 0 | 0 | 0 | 323K | 极化 | 4ppm | 浸泡48h | 0.03 | pH4.9
11343 | dodecylamine | CCCCCCCCCCCCN |  | NaCl | 盐 | 饱和 | 3% NaCl | 30 | [5 empty] | 11.79487 | 18.20513 | 0 | 0 | 0 | 0 | 0 | 323K | 极化 | 80ppm | 浸泡48h | 0.39 | pH4.9
11344 | dodecylamine | CCCCCCCCCCCCN |  | NaCl | 盐 | 饱和 | 3% NaCl | 30 | [5 empty] | 11.79487 | 18.20513 | 0 | 0 | 0 | 0 | 0 | 323K | 极化 | 120ppm | 浸泡48h | 0.52 | pH4.9
11345 | dodecylamine | CCCCCCCCCCCCN |  | NaCl | 盐 | 饱和 | 3% NaCl | 30 | [5 empty] | 11.79487 | 18.20513 | 0 | 0 | 0 | 0 | 0 | 323K | 极化 | 10ppm | 浸泡48h | 0.985 | pH7.4
11346 | dodecylamine | CCCCCCCCCCCCN |  | NaCl | 盐 | 饱和 | 3% NaCl | 30 | [5 empty] | 11.79487 | 18.20513 | 0 | 0 | 0 | 0 | 0 | 323K | 极化 | 40ppm | 浸泡48h | 0.991 | pH7.4
11347 | dodecylamine | CCCCCCCCCCCCN |  | NaCl | 盐 | 饱和 | 3% NaCl | 30 | [5 empty] | 11.79487 | 18.20513 | 0 | 0 | 0 | 0 | 0 | 323K | 极化 | 80ppm | 浸泡48h | 0.995 | pH7.4
11348 | Hydroxyethyl (IA)imidazolines. R: Alkyl chain of C17 | CCCCCCCCCCCCCCCCC/C1=N/CCN1CCO | 混合型（但以抑制阴极反应为主） | NaCl | 盐 | 饱和 | 3% NaCl | 30 | [5 empty] | 11.79487 | 18.20513 | 0 | 0 | 0 | 0 | 0 | 323K | 极化 | 20ppm |  | 0.8884
11349 | aminoethyl (IB) imidazolines. R: Alkyl chain of C17 | CCCCCCCCCCCCCCCCC/C1=N/CCN1CCN | 混合型（但以抑制阴极反应为主） | NaCl | 盐 | 饱和 | 3% NaCl | 30 | [5 empty] | 11.79487 | 18.20513 | 0 | 0 | 0 | 0 | 0 | 323K | 极化 | 20ppm |  | 0.9612
11350 | amidoethyl (IC) imidazolines. R: Alkyl chain of C17 | CCCCCCCCCCCCCCCCCC(=O)NCCN1CC/N=C1/CCCCCCCCCCCCCCCCC | 混合型（但以抑制阴极反应为主） | NaCl | 盐 | 饱和 | 3% NaCl | 30 | [5 empty] | 11.79487 | 18.20513 | 0 | 0 | 0 | 0 | 0 | 323K | 极化 | 20ppm |  | 0.9788
11351 | Hydroxyethyl (HEI-18I) imidazolines. R: Alkyl chain of C17 | CCCCCCCCCCCCCCCCC/C1=N/CCN1CCO |  | NaCl | 盐 | 饱和 | 3% NaCl | 30 | [5 empty] | 11.79487 | 18.20513 | 0 | 0 | 0 | 0 | 0 | 323K | 电化学阻抗谱 | 20ppm | 浸泡9h | 0.9999
11352 | aminoethyl (AEI-18) imidazolines. R: Alkyl chain of C17 | CCCCCCCCCCCCCCCCC/C1=N/CCN1CCN |  | NaCl | 盐 | 饱和 | 3% NaCl | 30 | [5 empty] | 11.79487 | 18.20513 | 0 | 0 | 0 | 0 | 0 | 323K | 电化学阻抗谱 | 20ppm | 浸泡9h | 0.9996
11353 | amidoethyl (AMEI-18) imidazolines. R: Alkyl chain of C17 | CCCCCCCCCCCCCCCCCC(=O)NCCN1CC/N=C1/CCCCCCCCCCCCCCCCC |  | NaCl | 盐 | 饱和 | 3% NaCl | 30 | [5 empty] | 11.79487 | 18.20513 | 0 | 0 | 0 | 0 | 0 | 323K | 电化学阻抗谱 | 20ppm | 浸泡9h | 0.9999
11357 | quaternary alkynoxymethyl amine (IMC-80Q) | C#CCOC[N+](CCCCCC)(COCC#C)Cc1ccccc1.[Cl-] |  | NaCl | 盐 | 饱和 | 3% NaCl | 30 | [5 empty] | 11.79487 | 18.20513 | 0 | 0 | 0 | 0 | 0 | 298K | 电化学阻抗谱 | 25mg/L | 浸泡4h | 0.019
11358 | quaternary alkynoxymethyl amine (IMC-80Q) | C#CCOC[N+](CCCCCC)(COCC#C)Cc1ccccc1.[Cl-] |  | NaCl | 盐 | 饱和 | 3% NaCl | 30 | [5 empty] | 11.79487 | 18.20513 | 0 | 0 | 0 | 0 | 0 | 298K | 电化学阻抗谱 | 50mg/L | 浸泡4h | 0.64
11359 | quaternary alkynoxymethyl amine (IMC-80Q) | C#CCOC[N+](CCCCCC)(COCC#C)Cc1ccccc1.[Cl-] |  | NaCl | 盐 | 饱和 | 3% NaCl | 30 | [5 empty] | 11.79487 | 18.20513 | 0 | 0 | 0 | 0 | 0 | 298K | 电化学阻抗谱 | 100mg/L | 浸泡4h | 0.71
11360 | quaternary alkynoxymethyl amine (IMC-80Q) | C#CCOC[N+](CCCCCC)(COCC#C)Cc1ccccc1.[Cl-] |  | NaCl | 盐 | 饱和 | 3% NaCl | 30 | [5 empty] | 11.79487 | 18.20513 | 0 | 0 | 0 | 0 | 0 | 298K | 电化学阻抗谱 | 150mg/L | 浸泡4h | 0.782
11361 | quaternary alkynoxymethyl amine (IMC-80Q) | C#CCOC[N+](CCCCCC)(COCC#C)Cc1ccccc1.[Cl-] |  | NaCl | 盐 | 饱和 | 3% NaCl | 30 | [5 empty] | 11.79487 | 18.20513 | 0 | 0 | 0 | 0 | 0 | 298K | 电化学阻抗谱 | 200mg/L | 浸泡4h | 0.291
11362 | quaternary alkynoxymethyl amine (IMC-80Q) | C#CCOC[N+](CCCCCC)(COCC#C)Cc1ccccc1.[Cl-] |  | NaCl | 盐 | 饱和 | 3% NaCl | 30 | [5 empty] | 11.79487 | 18.20513 | 0 | 0 | 0 | 0 | 0 | 298K | 电化学阻抗谱 | 250mg/L | 浸泡4h | 0.476
11363 | quaternary alkynoxymethyl amine (IMC-80Q) | C#CCOC[N+](CCCCCC)(COCC#C)Cc1ccccc1.[Cl-] |  | NaCl | 盐 | 饱和 | 3% NaCl | 30 | [5 empty] | 11.79487 | 18.20513 | 0 | 0 | 0 | 0 | 0 | 298K | 电化学阻抗谱 | 300mg/L | 浸泡4h | 0.388
11364 | imidazoline | CCCC/C1=N/CCN1CCNCCN |  | NaCl | 盐 | 饱和 | 3% NaCl | 30 | [5 empty] | 11.79487 | 18.20513 | 0 | 0 | 0 | 0 | 0 | 298K | 电化学阻抗谱 | 25mg/L | 浸泡4h | 0.49
11365 | imidazoline | CCCC/C1=N/CCN1CCNCCN |  | NaCl | 盐 | 饱和 | 3% NaCl | 30 | [5 empty] | 11.79487 | 18.20513 | 0 | 0 | 0 | 0 | 0 | 298K | 电化学阻抗谱 | 75mg/L | 浸泡4h | 0.687
11366 | imidazoline | CCCC/C1=N/CCN1CCNCCN |  | NaCl | 盐 | 饱和 | 3% NaCl | 30 | [5 empty] | 11.79487 | 18.20513 | 0 | 0 | 0 | 0 | 0 | 298K | 电化学阻抗谱 | 100mg/L | 浸泡4h | 0.842
11367 | imidazoline | CCCC/C1=N/CCN1CCNCCN |  | NaCl | 盐 | 饱和 | 3% NaCl | 30 | [5 empty] | 11.79487 | 18.20513 | 0 | 0 | 0 | 0 | 0 | 298K | 电化学阻抗谱 | 125mg/L | 浸泡4h | 0.602
11389 | 3-amino-1,2,4-triazole (ATA) | Nc1nc[nH]n1 | 混合型 | NaCl | 盐 | 饱和 | 2.5% NaCl | 25 | [5 empty] | 9.82906 | 15.17094 | 0 | 0 | 0 | 0 | 0 | 363K | 极化 | 1×10-3 M | 稳定30min | 0.5
11390 | 3-amino-1,2,4-triazole (ATA) | Nc1nc[nH]n1 | 混合型 | NaCl | 盐 | 饱和 | 2.5% NaCl | 25 | [5 empty] | 9.82906 | 15.17094 | 0 | 0 | 0 | 0 | 0 | 363K | 极化 | 5×10-3 M | 稳定30min | 0.69
11391 | 3-amino-1,2,4-triazole (ATA) | Nc1nc[nH]n1 | 混合型 | NaCl | 盐 | 饱和 | 2.5% NaCl | 25 | [5 empty] | 9.82906 | 15.17094 | 0 | 0 | 0 | 0 | 0 | 363K | 极化 | 1×10-2 M | 稳定30min | 0.76
11392 | 3-amino-1,2,4-triazole (ATA) | Nc1nc[nH]n1 | 混合型 | NaCl | 盐 | 饱和 | 2.5% NaCl | 25 | [5 empty] | 9.82906 | 15.17094 | 0 | 0 | 0 | 0 | 0 | 363K | 极化 | 1.5×10-2 M | 稳定30min | 0.84
11393 | 3-amino-1,2,4-triazole (ATA) | Nc1nc[nH]n1 | 混合型 | NaCl | 盐 | 饱和 | 2.5% NaCl | 25 | [5 empty] | 9.82906 | 15.17094 | 0 | 0 | 0 | 0 | 0 | 363K | 极化 | 2×10-2 M | 稳定30min | 0.85
11394 | 2-amino-1,3,4 thiadiazole (ATDA) | Nc1nncs1 | 混合型 | NaCl | 盐 | 饱和 | 2.5% NaCl | 25 | [5 empty] | 9.82906 | 15.17094 | 0 | 0 | 0 | 0 | 0 | 363K | 极化 | 1×10-3 M | 稳定30min | 0.34
11395 | 2-amino-1,3,4 thiadiazole (ATDA) | Nc1nncs1 | 混合型 | NaCl | 盐 | 饱和 | 2.5% NaCl | 25 | [5 empty] | 9.82906 | 15.17094 | 0 | 0 | 0 | 0 | 0 | 363K | 极化 | 5×10-3 M | 稳定30min | 0.5
11396 | 2-amino-1,3,4 thiadiazole (ATDA) | Nc1nncs1 | 混合型 | NaCl | 盐 | 饱和 | 2.5% NaCl | 25 | [5 empty] | 9.82906 | 15.17094 | 0 | 0 | 0 | 0 | 0 | 363K | 极化 | 1×10-2 M | 稳定30min | 0.61
11397 | 2-amino-1,3,4 thiadiazole (ATDA) | Nc1nncs1 | 混合型 | NaCl | 盐 | 饱和 | 2.5% NaCl | 25 | [5 empty] | 9.82906 | 15.17094 | 0 | 0 | 0 | 0 | 0 | 363K | 极化 | 1.5×10-2 M | 稳定30min | 0.7
11398 | 2-amino-1,3,4 thiadiazole (ATDA) | Nc1nncs1 | 混合型 | NaCl | 盐 | 饱和 | 2.5% NaCl | 25 | [5 empty] | 9.82906 | 15.17094 | 0 | 0 | 0 | 0 | 0 | 363K | 极化 | 2×10-2 M | 稳定30min | 0.77
11399 | 5-tolyl 1,3,4 triazole (TTA) | Cc2ccc(c1nnc[nH]1)cc2 | 混合型 | NaCl | 盐 | 饱和 | 2.5% NaCl | 25 | [5 empty] | 9.82906 | 15.17094 | 0 | 0 | 0 | 0 | 0 | 363K | 极化 | 1×10-3 M | 稳定30min | 0.37
11400 | 5-tolyl 1,3,4 triazole (TTA) | Cc2ccc(c1nnc[nH]1)cc2 | 混合型 | NaCl | 盐 | 饱和 | 2.5% NaCl | 25 | [5 empty] | 9.82906 | 15.17094 | 0 | 0 | 0 | 0 | 0 | 363K | 极化 | 5×10-3 M | 稳定30min | 0.49
11401 | 5-tolyl 1,3,4 triazole (TTA) | Cc2ccc(c1nnc[nH]1)cc2 | 混合型 | NaCl | 盐 | 饱和 | 2.5% NaCl | 25 | [5 empty] | 9.82906 | 15.17094 | 0 | 0 | 0 | 0 | 0 | 363K | 极化 | 1×10-2 M | 稳定30min | 0.63
11402 | 5-tolyl 1,3,4 triazole (TTA) | Cc2ccc(c1nnc[nH]1)cc2 | 混合型 | NaCl | 盐 | 饱和 | 2.5% NaCl | 25 | [5 empty] | 9.82906 | 15.17094 | 0 | 0 | 0 | 0 | 0 | 363K | 极化 | 1.5×10-2 M | 稳定30min | 0.66
11403 | 5-tolyl 1,3,4 triazole (TTA) | Cc2ccc(c1nnc[nH]1)cc2 | 混合型 | NaCl | 盐 | 饱和 | 2.5% NaCl | 25 | [5 empty] | 9.82906 | 15.17094 | 0 | 0 | 0 | 0 | 0 | 363K | 极化 | 2×10-2 M | 稳定30min | 0.73
11404 | 3-amino-5-metil merkapto-1,2,4triazole (AMTA) | CSc1nc(N)n[nH]1 | 混合型 | NaCl | 盐 | 饱和 | 2.5% NaCl | 25 | [5 empty] | 9.82906 | 15.17094 | 0 | 0 | 0 | 0 | 0 | 363K | 极化 | 1×10-3 M | 稳定30min | 0.51
11405 | 3-amino-5-metil merkapto-1,2,4triazole (AMTA) | CSc1nc(N)n[nH]1 | 混合型 | NaCl | 盐 | 饱和 | 2.5% NaCl | 25 | [5 empty] | 9.82906 | 15.17094 | 0 | 0 | 0 | 0 | 0 | 363K | 极化 | 5×10-3 M | 稳定30min | 0.68
11406 | 3-amino-5-metil merkapto-1,2,4triazole (AMTA) | CSc1nc(N)n[nH]1 | 混合型 | NaCl | 盐 | 饱和 | 2.5% NaCl | 25 | [5 empty] | 9.82906 | 15.17094 | 0 | 0 | 0 | 0 | 0 | 363K | 极化 | 1×10-2 M | 稳定30min | 0.72
11407 | 3-amino-5-metil merkapto-1,2,4triazole (AMTA) | CSc1nc(N)n[nH]1 | 混合型 | NaCl | 盐 | 饱和 | 2.5% NaCl | 25 | [5 empty] | 9.82906 | 15.17094 | 0 | 0 | 0 | 0 | 0 | 363K | 极化 | 1.5×10-2 M | 稳定30min | 0.75
11408 | 3-amino-5-metil merkapto-1,2,4triazole (AMTA) | CSc1nc(N)n[nH]1 | 混合型 | NaCl | 盐 | 饱和 | 2.5% NaCl | 25 | [5 empty] | 9.82906 | 15.17094 | 0 | 0 | 0 | 0 | 0 | 363K | 极化 | 2×10-2 M | 稳定30min | 0.8
11409 | 2-aminobenziotriazole (ABA) | N[n+]2nc1ccccc1[nH]2 | 混合型 | NaCl | 盐 | 饱和 | 2.5% NaCl | 25 | [5 empty] | 9.82906 | 15.17094 | 0 | 0 | 0 | 0 | 0 | 363K | 极化 | 1×10-3 M | 稳定30min | 0.69
11410 | 2-aminobenziotriazole (ABA) | N[n+]2nc1ccccc1[nH]2 | 混合型 | NaCl | 盐 | 饱和 | 2.5% NaCl | 25 | [5 empty] | 9.82906 | 15.17094 | 0 | 0 | 0 | 0 | 0 | 363K | 极化 | 5×10-3 M | 稳定30min | 0.77
11411 | 2-aminobenziotriazole (ABA) | N[n+]2nc1ccccc1[nH]2 | 混合型 | NaCl | 盐 | 饱和 | 2.5% NaCl | 25 | [5 empty] | 9.82906 | 15.17094 | 0 | 0 | 0 | 0 | 0 | 363K | 极化 | 1×10-2 M | 稳定30min | 0.83
11412 | 2-aminobenziotriazole (ABA) | N[n+]2nc1ccccc1[nH]2 | 混合型 | NaCl | 盐 | 饱和 | 2.5% NaCl | 25 | [5 empty] | 9.82906 | 15.17094 | 0 | 0 | 0 | 0 | 0 | 363K | 极化 | 1.5×10-2 M | 稳定30min | 0.88
11413 | 2-aminobenziotriazole (ABA) | N[n+]2nc1ccccc1[nH]2 | 混合型 | NaCl | 盐 | 饱和 | 2.5% NaCl | 25 | [5 empty] | 9.82906 | 15.17094 | 0 | 0 | 0 | 0 | 0 | 363K | 极化 | 2×10-2 M | 稳定30min | 0.93
11414 | 3-amino-1,2,4-triazole (ATA) | Nc1nc[nH]n1 | 混合型 | NaCl | 盐 | 饱和 | 3.5% NaCl | 35 | [5 empty] | 13.76068 | 21.23932 | 0 | 0 | 0 | 0 | 0 | 363K | 极化 | 1×10-3 M | 稳定30min | 0.51
11415 | 3-amino-1,2,4-triazole (ATA) | Nc1nc[nH]n1 | 混合型 | NaCl | 盐 | 饱和 | 3.5% NaCl | 35 | [5 empty] | 13.76068 | 21.23932 | 0 | 0 | 0 | 0 | 0 | 363K | 极化 | 5×10-3 M | 稳定30min | 0.64
11416 | 3-amino-1,2,4-triazole (ATA) | Nc1nc[nH]n1 | 混合型 | NaCl | 盐 | 饱和 | 3.5% NaCl | 35 | [5 empty] | 13.76068 | 21.23932 | 0 | 0 | 0 | 0 | 0 | 363K | 极化 | 1×10-2 M | 稳定30min | 0.77
11417 | 3-amino-1,2,4-triazole (ATA) | Nc1nc[nH]n1 | 混合型 | NaCl | 盐 | 饱和 | 3.5% NaCl | 35 | [5 empty] | 13.76068 | 21.23932 | 0 | 0 | 0 | 0 | 0 | 363K | 极化 | 1.5×10-2 M | 稳定30min | 0.83
11418 | 3-amino-1,2,4-triazole (ATA) | Nc1nc[nH]n1 | 混合型 | NaCl | 盐 | 饱和 | 3.5% NaCl | 35 | [5 empty] | 13.76068 | 21.23932 | 0 | 0 | 0 | 0 | 0 | 363K | 极化 | 2×10-2 M | 稳定30min | 0.86
11419 | 2-amino-1,3,4 thiadiazole (ATDA) | Nc1nncs1 | 混合型 | NaCl | 盐 | 饱和 | 3.5% NaCl | 35 | [5 empty] | 13.76068 | 21.23932 | 0 | 0 | 0 | 0 | 0 | 363K | 极化 | 1×10-3 M | 稳定30min | 0.35
11420 | 2-amino-1,3,4 thiadiazole (ATDA) | Nc1nncs1 | 混合型 | NaCl | 盐 | 饱和 | 3.5% NaCl | 35 | [5 empty] | 13.76068 | 21.23932 | 0 | 0 | 0 | 0 | 0 | 363K | 极化 | 5×10-3 M | 稳定30min | 0.53
11421 | 2-amino-1,3,4 thiadiazole (ATDA) | Nc1nncs1 | 混合型 | NaCl | 盐 | 饱和 | 3.5% NaCl | 35 | [5 empty] | 13.76068 | 21.23932 | 0 | 0 | 0 | 0 | 0 | 363K | 极化 | 1×10-2 M | 稳定30min | 0.61
11422 | 2-amino-1,3,4 thiadiazole (ATDA) | Nc1nncs1 | 混合型 | NaCl | 盐 | 饱和 | 3.5% NaCl | 35 | [5 empty] | 13.76068 | 21.23932 | 0 | 0 | 0 | 0 | 0 | 363K | 极化 | 1.5×10-2 M | 稳定30min | 0.71
11423 | 2-amino-1,3,4 thiadiazole (ATDA) | Nc1nncs1 | 混合型 | NaCl | 盐 | 饱和 | 3.5% NaCl | 35 | [5 empty] | 13.76068 | 21.23932 | 0 | 0 | 0 | 0 | 0 | 363K | 极化 | 2×10-2 M | 稳定30min | 0.78
11424 | 5-tolyl 1,3,4 triazole (TTA) | Cc2ccc(c1nnc[nH]1)cc2 | 混合型 | NaCl | 盐 | 饱和 | 3.5% NaCl | 35 | [5 empty] | 13.76068 | 21.23932 | 0 | 0 | 0 | 0 | 0 | 363K | 极化 | 1×10-3 M | 稳定30min | 0.37
11425 | 5-tolyl 1,3,4 triazole (TTA) | Cc2ccc(c1nnc[nH]1)cc2 | 混合型 | NaCl | 盐 | 饱和 | 3.5% NaCl | 35 | [5 empty] | 13.76068 | 21.23932 | 0 | 0 | 0 | 0 | 0 | 363K | 极化 | 5×10-3 M | 稳定30min | 0.49
11426 | 5-tolyl 1,3,4 triazole (TTA) | Cc2ccc(c1nnc[nH]1)cc2 | 混合型 | NaCl | 盐 | 饱和 | 3.5% NaCl | 35 | [5 empty] | 13.76068 | 21.23932 | 0 | 0 | 0 | 0 | 0 | 363K | 极化 | 1×10-2 M | 稳定30min | 0.64
11427 | 5-tolyl 1,3,4 triazole (TTA) | Cc2ccc(c1nnc[nH]1)cc2 | 混合型 | NaCl | 盐 | 饱和 | 3.5% NaCl | 35 | [5 empty] | 13.76068 | 21.23932 | 0 | 0 | 0 | 0 | 0 | 363K | 极化 | 1.5×10-2 M | 稳定30min | 0.67
11428 | 5-tolyl 1,3,4 triazole (TTA) | Cc2ccc(c1nnc[nH]1)cc2 | 混合型 | NaCl | 盐 | 饱和 | 3.5% NaCl | 35 | [5 empty] | 13.76068 | 21.23932 | 0 | 0 | 0 | 0 | 0 | 363K | 极化 | 2×10-2 M | 稳定30min | 0.73
11429 | 3-amino-5-metil merkapto-1,2,4triazole (AMTA) | CSc1nc(N)n[nH]1 | 混合型 | NaCl | 盐 | 饱和 | 3.5% NaCl | 35 | [5 empty] | 13.76068 | 21.23932 | 0 | 0 | 0 | 0 | 0 | 363K | 极化 | 1×10-3 M | 稳定30min | 0.54
11430 | 3-amino-5-metil merkapto-1,2,4triazole (AMTA) | CSc1nc(N)n[nH]1 | 混合型 | NaCl | 盐 | 饱和 | 3.5% NaCl | 35 | [5 empty] | 13.76068 | 21.23932 | 0 | 0 | 0 | 0 | 0 | 363K | 极化 | 5×10-3 M | 稳定30min | 0.7
11431 | 3-amino-5-metil merkapto-1,2,4triazole (AMTA) | CSc1nc(N)n[nH]1 | 混合型 | NaCl | 盐 | 饱和 | 3.5% NaCl | 35 | [5 empty] | 13.76068 | 21.23932 | 0 | 0 | 0 | 0 | 0 | 363K | 极化 | 1×10-2 M | 稳定30min | 0.74
11432 | 3-amino-5-metil merkapto-1,2,4triazole (AMTA) | CSc1nc(N)n[nH]1 | 混合型 | NaCl | 盐 | 饱和 | 3.5% NaCl | 35 | [5 empty] | 13.76068 | 21.23932 | 0 | 0 | 0 | 0 | 0 | 363K | 极化 | 1.5×10-2 M | 稳定30min | 0.77
11433 | 3-amino-5-metil merkapto-1,2,4triazole (AMTA) | CSc1nc(N)n[nH]1 | 混合型 | NaCl | 盐 | 饱和 | 3.5% NaCl | 35 | [5 empty] | 13.76068 | 21.23932 | 0 | 0 | 0 | 0 | 0 | 363K | 极化 | 2×10-2 M | 稳定30min | 0.83
11434 | 2-aminobenziotriazole (ABA) | N[n+]2nc1ccccc1[nH]2 | 混合型 | NaCl | 盐 | 饱和 | 3.5% NaCl | 35 | [5 empty] | 13.76068 | 21.23932 | 0 | 0 | 0 | 0 | 0 | 363K | 极化 | 1×10-3 M | 稳定30min | 0.58
11435 | 2-aminobenziotriazole (ABA) | N[n+]2nc1ccccc1[nH]2 | 混合型 | NaCl | 盐 | 饱和 | 3.5% NaCl | 35 | [5 empty] | 13.76068 | 21.23932 | 0 | 0 | 0 | 0 | 0 | 363K | 极化 | 5×10-3 M | 稳定30min | 0.79
11436 | 2-aminobenziotriazole (ABA) | N[n+]2nc1ccccc1[nH]2 | 混合型 | NaCl | 盐 | 饱和 | 3.5% NaCl | 35 | [5 empty] | 13.76068 | 21.23932 | 0 | 0 | 0 | 0 | 0 | 363K | 极化 | 1×10-2 M | 稳定30min | 0.83
11437 | 2-aminobenziotriazole (ABA) | N[n+]2nc1ccccc1[nH]2 | 混合型 | NaCl | 盐 | 饱和 | 3.5% NaCl | 35 | [5 empty] | 13.76068 | 21.23932 | 0 | 0 | 0 | 0 | 0 | 363K | 极化 | 1.5×10-2 M | 稳定30min | 0.89
11438 | 2-aminobenziotriazole (ABA) | N[n+]2nc1ccccc1[nH]2 | 混合型 | NaCl | 盐 | 饱和 | 3.5% NaCl | 35 | [5 empty] | 13.76068 | 21.23932 | 0 | 0 | 0 | 0 | 0 | 363K | 极化 | 2×10-2 M | 稳定30min | 0.94
11439 | tannic acid | O=C(OC[C@H]7O[C@@H](OC(=O)c2cc(O)c(O)c(OC(=O)c1cc(O)c(O)c(O)c1)c2)[C@H](OC(=O)c4cc(O)c(O)c(OC(=O)c3cc(O)c(O)c(O)c3)c4)[C@@H](OC(=O)c6cc(O)c(O)c(OC(=O)c5cc(O)c(O)c(O)c5)c6)[C@@H]7OC(=O)c9cc(O)c(O)c(OC(=O)c8cc(O)c(O)c(O)c8)c9)c%11cc(O)c(O)c(OC(=O)c%10cc(O)c(O)c(O)c%10)c%11 |  | NaCl | 盐 | 饱和 | 3.5% NaCl | 35 | [5 empty] | 13.76068 | 21.23932 | 0 | 0 | 0 | 0 | 0 | 298K | 电化学阻抗谱 | 100ppm | OCP稳定1h | 0.249
11440 | tannic acid | O=C(OC[C@H]7O[C@@H](OC(=O)c2cc(O)c(O)c(OC(=O)c1cc(O)c(O)c(O)c1)c2)[C@H](OC(=O)c4cc(O)c(O)c(OC(=O)c3cc(O)c(O)c(O)c3)c4)[C@@H](OC(=O)c6cc(O)c(O)c(OC(=O)c5cc(O)c(O)c(O)c5)c6)[C@@H]7OC(=O)c9cc(O)c(O)c(OC(=O)c8cc(O)c(O)c(O)c8)c9)c%11cc(O)c(O)c(OC(=O)c%10cc(O)c(O)c(O)c%10)c%11 |  | NaCl | 盐 | 饱和 | 3.5% NaCl | 35 | [5 empty] | 13.76068 | 21.23932 | 0 | 0 | 0 | 0 | 0 | 298K | 电化学阻抗谱 | 250ppm | OCP稳定1h | 0.434
11441 | tannic acid | O=C(OC[C@H]7O[C@@H](OC(=O)c2cc(O)c(O)c(OC(=O)c1cc(O)c(O)c(O)c1)c2)[C@H](OC(=O)c4cc(O)c(O)c(OC(=O)c3cc(O)c(O)c(O)c3)c4)[C@@H](OC(=O)c6cc(O)c(O)c(OC(=O)c5cc(O)c(O)c(O)c5)c6)[C@@H]7OC(=O)c9cc(O)c(O)c(OC(=O)c8cc(O)c(O)c(O)c8)c9)c%11cc(O)c(O)c(OC(=O)c%10cc(O)c(O)c(O)c%10)c%11 |  | NaCl | 盐 | 饱和 | 3.5% NaCl | 35 | [5 empty] | 13.76068 | 21.23932 | 0 | 0 | 0 | 0 | 0 | 298K | 电化学阻抗谱 | 500ppm | OCP稳定1h | 0.517
11442 | tannic acid | O=C(OC[C@H]7O[C@@H](OC(=O)c2cc(O)c(O)c(OC(=O)c1cc(O)c(O)c(O)c1)c2)[C@H](OC(=O)c4cc(O)c(O)c(OC(=O)c3cc(O)c(O)c(O)c3)c4)[C@@H](OC(=O)c6cc(O)c(O)c(OC(=O)c5cc(O)c(O)c(O)c5)c6)[C@@H]7OC(=O)c9cc(O)c(O)c(OC(=O)c8cc(O)c(O)c(O)c8)c9)c%11cc(O)c(O)c(OC(=O)c%10cc(O)c(O)c(O)c%10)c%11 |  | NaCl | 盐 | 饱和 | 3.5% NaCl | 35 | [5 empty] | 13.76068 | 21.23932 | 0 | 0 | 0 | 0 | 0 | 298K | 电化学阻抗谱 | 1000ppm | OCP稳定1h | 0.469
11443 | 2-Mercaptobenzimidazole | Sc2nc1ccccc1[nH]2 | 混合型 | NaCl | 盐 | 饱和 | 3.5wt% | 35 | [5 empty] | 13.76068 | 21.23932 | 0 | 0 | 0 | 0 | 0 | 323K | 极化 | 5ppm |  | 0.7 | 热处理为马氏体和贝氏体钢
11444 | 2-Mercaptobenzimidazole | Sc2nc1ccccc1[nH]2 | 混合型 | NaCl | 盐 | 饱和 | 3.5wt% | 35 | [5 empty] | 13.76068 | 21.23932 | 0 | 0 | 0 | 0 | 0 | 323K | 极化 | 10ppm |  | 0.8 | 热处理为马氏体和贝氏体钢
11445 | 2-Mercaptobenzimidazole | Sc2nc1ccccc1[nH]2 | 混合型 | NaCl | 盐 | 饱和 | 3.5wt% | 35 | [5 empty] | 13.76068 | 21.23932 | 0 | 0 | 0 | 0 | 0 | 323K | 极化 | 25ppm |  | 0.7 | 热处理为马氏体和贝氏体钢
11446 | 2-Mercaptobenzimidazole | Sc2nc1ccccc1[nH]2 | 混合型 | NaCl | 盐 | 饱和 | 3.5wt% | 35 | [5 empty] | 13.76068 | 21.23932 | 0 | 0 | 0 | 0 | 0 | 323K | 极化 | 50ppm |  | 0.6 | 热处理为马氏体和贝氏体钢
11447 | 2-Mercaptobenzimidazole | Sc2nc1ccccc1[nH]2 | 混合型 | NaCl | 盐 | 饱和 | 3.5wt% | 35 | [5 empty] | 13.76068 | 21.23932 | 0 | 0 | 0 | 0 | 0 | 323K | 极化 | 100ppm |  | 0.5 | 热处理为马氏体和贝氏体钢
11448 | 2-Mercaptobenzimidazole | Sc2nc1ccccc1[nH]2 | 混合型 | NaCl | 盐 | 饱和 | 3.5wt% | 35 | [5 empty] | 13.76068 | 21.23932 | 0 | 0 | 0 | 0 | 0 | 323K | 极化 | 5ppm |  | 0.8 | 热处理为铁素体钢
11449 | 2-Mercaptobenzimidazole | Sc2nc1ccccc1[nH]2 | 混合型 | NaCl | 盐 | 饱和 | 3.5wt% | 35 | [5 empty] | 13.76068 | 21.23932 | 0 | 0 | 0 | 0 | 0 | 323K | 极化 | 10ppm |  | 0.4 | 热处理为铁素体钢
11450 | 2-Mercaptobenzimidazole | Sc2nc1ccccc1[nH]2 | 混合型 | NaCl | 盐 | 饱和 | 3.5wt% | 35 | [5 empty] | 13.76068 | 21.23932 | 0 | 0 | 0 | 0 | 0 | 323K | 极化 | 25ppm |  | 0.4 | 热处理为铁素体钢
11451 | 2-Mercaptobenzimidazole | Sc2nc1ccccc1[nH]2 | 混合型 | NaCl | 盐 | 饱和 | 3.5wt% | 35 | [5 empty] | 13.76068 | 21.23932 | 0 | 0 | 0 | 0 | 0 | 323K | 极化 | 50ppm |  | 0.2 | 热处理为铁素体钢
11452 | 2-Mercaptobenzimidazole | Sc2nc1ccccc1[nH]2 | 混合型 | NaCl | 盐 | 饱和 | 3.5wt% | 35 | [5 empty] | 13.76068 | 21.23932 | 0 | 0 | 0 | 0 | 0 | 323K | 极化 | 100ppm |  | 0.2 | 热处理为铁素体钢
11453 | 2–(chloromethyl)benzimidazole | ClCc2nc1ccccc1[nH]2 | 阳极型 | NaCl | 盐 | 饱和 | 3.5wt% | 35 | [5 empty] | 13.76068 | 21.23932 | 0 | 0 | 0 | 0 | 0 | 297K | 极化 | 1ppm | OCP稳定1h | 0.9171
11454 | 2–(chloromethyl)benzimidazole | ClCc2nc1ccccc1[nH]2 | 阳极型 | NaCl | 盐 | 饱和 | 3.5wt% | 35 | [5 empty] | 13.76068 | 21.23932 | 0 | 0 | 0 | 0 | 0 | 297K | 极化 | 5ppm | OCP稳定1h | 0.9331
11455 | 2–(chloromethyl)benzimidazole | ClCc2nc1ccccc1[nH]2 | 阳极型 | NaCl | 盐 | 饱和 | 3.5wt% | 35 | [5 empty] | 13.76068 | 21.23932 | 0 | 0 | 0 | 0 | 0 | 297K | 极化 | 10ppm | OCP稳定1h | 0.9479
11456 | 2–(chloromethyl)benzimidazole | ClCc2nc1ccccc1[nH]2 | 阳极型 | NaCl | 盐 | 饱和 | 3.5wt% | 35 | [5 empty] | 13.76068 | 21.23932 | 0 | 0 | 0 | 0 | 0 | 297K | 极化 | 50ppm | OCP稳定1h | 0.9521
11457 | 2–(chloromethyl)benzimidazole | ClCc2nc1ccccc1[nH]2 | 阳极型 | NaCl | 盐 | 饱和 | 5wt% | 50 | [5 empty] | 19.65812 | 30.34188 | 0 | 0 | 0 | 0 | 0 | 297K | 极化 | 10ppm | OCP稳定1h | 0.8839
11458 | 2–(chloromethyl)benzimidazole | ClCc2nc1ccccc1[nH]2 | 阳极型 | NaCl | 盐 | 饱和 | 7wt% | 70 | [5 empty] | 27.52137 | 42.47863 | 0 | 0 | 0 | 0 | 0 | 297K | 极化 | 10ppm | OCP稳定1h | 0.8429
11459 | 2–(chloromethyl)benzimidazole | ClCc2nc1ccccc1[nH]2 | 阳极型 | NaCl | 盐 | 饱和 | 3.5wt% | 35 | [5 empty] | 13.76068 | 21.23932 | 0 | 0 | 0 | 0 | 0 | 313K | 极化 | 10ppm | OCP稳定1h | 0.9786
11460 | 2–(chloromethyl)benzimidazole | ClCc2nc1ccccc1[nH]2 | 阳极型 | NaCl | 盐 | 饱和 | 3.5wt% | 35 | [5 empty] | 13.76068 | 21.23932 | 0 | 0 | 0 | 0 | 0 | 333K | 极化 | 10ppm | OCP稳定1h | 0.9715
11469 | imidazoline | CCCCCCCCCCCCCCCCC/C1=N/CCN1CCNC(N)=S | 混合型 | NaCl | 盐 | 饱和 | 3wt% | 30 | [5 empty] | 11.79487 | 18.20513 | 0 | 0 | 0 | 0 | 0 | 333K | 极化 | 0.488×10-5mol/L | OCP稳定1h | 0.893 | 粗片庄珠光体
11470 | imidazoline | CCCCCCCCCCCCCCCCC/C1=N/CCN1CCNC(N)=S | 混合型 | NaCl | 盐 | 饱和 | 3wt% | 30 | [5 empty] | 11.79487 | 18.20513 | 0 | 0 | 0 | 0 | 0 | 333K | 极化 | 1.22×10-5mol/L | OCP稳定1h | 0.943 | 粗片庄珠光体
11471 | imidazoline | CCCCCCCCCCCCCCCCC/C1=N/CCN1CCNC(N)=S | 混合型 | NaCl | 盐 | 饱和 | 3wt% | 30 | [5 empty] | 11.79487 | 18.20513 | 0 | 0 | 0 | 0 | 0 | 333K | 极化 | 2.44×10-5mol/L | OCP稳定1h | 0.961 | 粗片庄珠光体
11472 | imidazoline | CCCCCCCCCCCCCCCCC/C1=N/CCN1CCNC(N)=S | 混合型 | NaCl | 盐 | 饱和 | 3wt% | 30 | [5 empty] | 11.79487 | 18.20513 | 0 | 0 | 0 | 0 | 0 | 333K | 极化 | 4.88×10-5mol/L | OCP稳定1h | 0.974 | 粗片庄珠光体
11473 | imidazoline | CCCCCCCCCCCCCCCCC/C1=N/CCN1CCNC(N)=S | 混合型 | NaCl | 盐 | 饱和 | 3wt% | 30 | [5 empty] | 11.79487 | 18.20513 | 0 | 0 | 0 | 0 | 0 | 333K | 极化 | 0.488×10-5mol/L | OCP稳定1h | 0.932 | 球状和短杆状珠光体
11474 | imidazoline | CCCCCCCCCCCCCCCCC/C1=N/CCN1CCNC(N)=S | 混合型 | NaCl | 盐 | 饱和 | 3wt% | 30 | [5 empty] | 11.79487 | 18.20513 | 0 | 0 | 0 | 0 | 0 | 333K | 极化 | 1.22×10-5mol/L | OCP稳定1h | 0.955 | 球状和短杆状珠光体
11475 | imidazoline | CCCCCCCCCCCCCCCCC/C1=N/CCN1CCNC(N)=S | 混合型 | NaCl | 盐 | 饱和 | 3wt% | 30 | [5 empty] | 11.79487 | 18.20513 | 0 | 0 | 0 | 0 | 0 | 333K | 极化 | 2.44×10-5mol/L | OCP稳定1h | 0.974 | 球状和短杆状珠光体
11476 | imidazoline | CCCCCCCCCCCCCCCCC/C1=N/CCN1CCNC(N)=S | 混合型 | NaCl | 盐 | 饱和 | 3wt% | 30 | [5 empty] | 11.79487 | 18.20513 | 0 | 0 | 0 | 0 | 0 | 333K | 极化 | 4.88×10-5mol/L | OCP稳定1h | 0.976 | 球状和短杆状珠光体
11477 | imidazoline | CCCCCCCCCCCCCCCCC/C1=N/CCN1CCNC(N)=S | 混合型 | NaCl | 盐 | 饱和 | 3wt% | 30 | [5 empty] | 11.79487 | 18.20513 | 0 | 0 | 0 | 0 | 0 | 313K | 极化 | 0.4878×10-5mol/L | OCP稳定1h | 0.919
11478 | imidazoline | CCCCCCCCCCCCCCCCC/C1=N/CCN1CCNC(N)=S | 混合型 | NaCl | 盐 | 饱和 | 3wt% | 30 | [5 empty] | 11.79487 | 18.20513 | 0 | 0 | 0 | 0 | 0 | 313K | 极化 | 1.2195×10-5mol/L | OCP稳定1h | 0.949
11479 | imidazoline | CCCCCCCCCCCCCCCCC/C1=N/CCN1CCNC(N)=S | 混合型 | NaCl | 盐 | 饱和 | 3wt% | 30 | [5 empty] | 11.79487 | 18.20513 | 0 | 0 | 0 | 0 | 0 | 313K | 极化 | 2.4390×10-5mol/L | OCP稳定1h | 0.96
11480 | imidazoline | CCCCCCCCCCCCCCCCC/C1=N/CCN1CCNC(N)=S | 混合型 | NaCl | 盐 | 饱和 | 3wt% | 30 | [5 empty] | 11.79487 | 18.20513 | 0 | 0 | 0 | 0 | 0 | 313K | 极化 | 4.878×10-5mol/L | OCP稳定1h | 0.97
11481 | imidazoline | CCCCCCCCCCCCCCCCC/C1=N/CCN1CCNC(N)=S | 混合型 | NaCl | 盐 | 饱和 | 3wt% | 30 | [5 empty] | 11.79487 | 18.20513 | 0 | 0 | 0 | 0 | 0 | 333K | 极化 | 0.4878×10-5mol/L | OCP稳定1h | 0.932
11482 | imidazoline | CCCCCCCCCCCCCCCCC/C1=N/CCN1CCNC(N)=S | 混合型 | NaCl | 盐 | 饱和 | 3wt% | 30 | [5 empty] | 11.79487 | 18.20513 | 0 | 0 | 0 | 0 | 0 | 333K | 极化 | 1.2195×10-5mol/L | OCP稳定1h | 0.955
11483 | imidazoline | CCCCCCCCCCCCCCCCC/C1=N/CCN1CCNC(N)=S | 混合型 | NaCl | 盐 | 饱和 | 3wt% | 30 | [5 empty] | 11.79487 | 18.20513 | 0 | 0 | 0 | 0 | 0 | 333K | 极化 | 2.4390×10-5mol/L | OCP稳定1h | 0.974
11484 | imidazoline | CCCCCCCCCCCCCCCCC/C1=N/CCN1CCNC(N)=S | 混合型 | NaCl | 盐 | 饱和 | 3wt% | 30 | [5 empty] | 11.79487 | 18.20513 | 0 | 0 | 0 | 0 | 0 | 333K | 极化 | 4.878×10-5mol/L | OCP稳定1h | 0.976
11485 | imidazoline | CCCCCCCCCCCCCCCCC/C1=N/CCN1CCNC(N)=S | 混合型 | NaCl | 盐 | 饱和 | 3wt% | 30 | [5 empty] | 11.79487 | 18.20513 | 0 | 0 | 0 | 0 | 0 | 313K | 极化 | 0.4878×10-5mol/L | OCP稳定1h | 0.578
11486 | imidazoline | CCCCCCCCCCCCCCCCC/C1=N/CCN1CCNC(N)=S | 混合型 | NaCl | 盐 | 饱和 | 3wt% | 30 | [5 empty] | 11.79487 | 18.20513 | 0 | 0 | 0 | 0 | 0 | 313K | 极化 | 1.2195×10-5mol/L | OCP稳定1h | 0.922
11487 | imidazoline | CCCCCCCCCCCCCCCCC/C1=N/CCN1CCNC(N)=S | 混合型 | NaCl | 盐 | 饱和 | 3wt% | 30 | [5 empty] | 11.79487 | 18.20513 | 0 | 0 | 0 | 0 | 0 | 313K | 极化 | 2.4390×10-5mol/L | OCP稳定1h | 0.947
11488 | imidazoline | CCCCCCCCCCCCCCCCC/C1=N/CCN1CCNC(N)=S | 混合型 | NaCl | 盐 | 饱和 | 3wt% | 30 | [5 empty] | 11.79487 | 18.20513 | 0 | 0 | 0 | 0 | 0 | 313K | 极化 | 4.878×10-5mol/L | OCP稳定1h | 0.974
11489 | imidazoline | CCCCCCCCCCCCCCCCC/C1=N/CCN1CCNC(N)=S | 混合型 | NaCl | 盐 | 饱和 | 3wt% | 30 | [5 empty] | 11.79487 | 18.20513 | 0 | 0 | 0 | 0 | 0 | 333K | 极化 | 0.4878×10-5mol/L | OCP稳定1h | 0.609
11490 | imidazoline | CCCCCCCCCCCCCCCCC/C1=N/CCN1CCNC(N)=S | 混合型 | NaCl | 盐 | 饱和 | 3wt% | 30 | [5 empty] | 11.79487 | 18.20513 | 0 | 0 | 0 | 0 | 0 | 333K | 极化 | 1.2195×10-5mol/L | OCP稳定1h | 0.925
11491 | imidazoline | CCCCCCCCCCCCCCCCC/C1=N/CCN1CCNC(N)=S | 混合型 | NaCl | 盐 | 饱和 | 3wt% | 30 | [5 empty] | 11.79487 | 18.20513 | 0 | 0 | 0 | 0 | 0 | 333K | 极化 | 2.4390×10-5mol/L | OCP稳定1h | 0.963
11492 | imidazoline | CCCCCCCCCCCCCCCCC/C1=N/CCN1CCNC(N)=S | 混合型 | NaCl | 盐 | 饱和 | 3wt% | 30 | [5 empty] | 11.79487 | 18.20513 | 0 | 0 | 0 | 0 | 0 | 333K | 极化 | 4.878×10-5mol/L | OCP稳定1h | 0.978
11494 | oleic-base imidazoline | CCCCCCCC/C=C/CCCCCCC/C1=N/CCN1CCN | 混合型（但以抑制阳极反应为主） | NaCl NaHCO3 CaCl2 Na2SO4 MgCl2·6H2O | 盐 | 饱和 | 23.2g/L 0.4282g/L 3.0143g/L 0.2041g/L 1.8985g/L | 23.2 | 0.4282 | 3.0143 | 1.8985 |  |  | 9.238613 | 17.42558 | 0.3109548 | 1.086234 | 0.4796211 | 0 | 0 | 303K | 极化 | 10ppm | OCP稳定1h | 0.7862
11495 | natural olive leaf extract | [H][C@@]/3(O[C@@H]1O[C@H](CO)[C@@H](O)[C@H](O)[C@H]1O)O/C=C(C(=O)OC)\[C@@H](CC(=O)OCCc2ccc(O)c(O)c2)C3=C/C |  | NaCl | 盐 | 饱和 | 3.5% NaCl | 35 | [5 empty] | 13.76068 | 21.23932 | 0 | 0 | 0 | 0 | 0 | 338K | 电化学阻抗谱 | 100 PPM | 1 H | 0.6974
11496 | natural olive leaf extract | [H][C@@]/3(O[C@@H]1O[C@H](CO)[C@@H](O)[C@H](O)[C@H]1O)O/C=C(C(=O)OC)\[C@@H](CC(=O)OCCc2ccc(O)c(O)c2)C3=C/C |  | NaCl | 盐 | 饱和 | 3.5% NaCl | 35 | [5 empty] | 13.76068 | 21.23932 | 0 | 0 | 0 | 0 | 0 | 338K | 电化学阻抗谱 | 100 PPM | 2H | 0.7535
11497 | natural olive leaf extract | [H][C@@]/3(O[C@@H]1O[C@H](CO)[C@@H](O)[C@H](O)[C@H]1O)O/C=C(C(=O)OC)\[C@@H](CC(=O)OCCc2ccc(O)c(O)c2)C3=C/C |  | NaCl | 盐 | 饱和 | 3.5% NaCl | 35 | [5 empty] | 13.76068 | 21.23932 | 0 | 0 | 0 | 0 | 0 | 338K | 电化学阻抗谱 | 100 PPM | 3H | 78.36%
11498 | natural olive leaf extract | [H][C@@]/3(O[C@@H]1O[C@H](CO)[C@@H](O)[C@H](O)[C@H]1O)O/C=C(C(=O)OC)\[C@@H](CC(=O)OCCc2ccc(O)c(O)c2)C3=C/C |  | NaCl | 盐 | 饱和 | 3.5% NaCl | 35 | [5 empty] | 13.76068 | 21.23932 | 0 | 0 | 0 | 0 | 0 | 338K | 电化学阻抗谱 | 100 PPM | 4 H | 0.7903
11499 | natural olive leaf extract | [H][C@@]/3(O[C@@H]1O[C@H](CO)[C@@H](O)[C@H](O)[C@H]1O)O/C=C(C(=O)OC)\[C@@H](CC(=O)OCCc2ccc(O)c(O)c2)C3=C/C |  | NaCl | 盐 | 饱和 | 3.5% NaCl | 35 | [5 empty] | 13.76068 | 21.23932 | 0 | 0 | 0 | 0 | 0 | 338K | 电化学阻抗谱 | 100 PPM | 24 H | 0.8453
11502 | 2-(4-methoxyphenyl)- 4,5-diphenylimidazole | COc4ccc(c3nc(c1ccccc1)c(c2ccccc2)[nH]3)cc4 | 混合型 | NaCl | 盐 | 饱和 | 3.5wt% | 35 | [5 empty] | 13.76068 | 21.23932 | 0 | 0 | 0 | 0 | 0 | 308K | 极化 | 400 PPM |  | 0.9
11503 | 2-(4-methoxyphenyl)- 4,5-diphenylimidazole | Cc4ccc(c3nc(c1ccccc1)c(c2ccccc2)[nH]3)cc4 | 混合型 | NaCl | 盐 | 饱和 | 3.5wt% | 35 | [5 empty] | 13.76068 | 21.23932 | 0 | 0 | 0 | 0 | 0 | 308K | 极化 | 400 PPM |  | 0.84
11504 | 2-(4-methoxyphenyl)- 4,5-diphenylimidazole | O=N(=O)c4ccc(c3nc(c1ccccc1)c(c2ccccc2)[nH]3)cc4 | 混合型 | NaCl | 盐 | 饱和 | 3.5wt% | 35 | [5 empty] | 13.76068 | 21.23932 | 0 | 0 | 0 | 0 | 0 | 308K | 极化 | 400 PPM |  | 0.77
11523 | 1-(2-aminoethyl)-2-heptadecyl-2-imidazoline | CCCCCCCCCCCCCCCCC/C1=N/CCN1CCN |  | NaCl | 盐 | 饱和 | 2wt% | 20 | [5 empty] | 7.863248 | 12.13675 | 0 | 0 | 0 | 0 | 0 | 313K | 极化 | 2 PPM |  | 0.497
11524 | 1-(2-aminoethyl)-2-heptadecyl-2-imidazoline | CCCCCCCCCCCCCCCCC/C1=N/CCN1CCN |  | NaCl | 盐 | 饱和 | 2wt% | 20 | [5 empty] | 7.863248 | 12.13675 | 0 | 0 | 0 | 0 | 0 | 313K | 极化 | 3 PPM |  | 0.607
11525 | 1-(2-aminoethyl)-2-heptadecyl-2-imidazoline | CCCCCCCCCCCCCCCCC/C1=N/CCN1CCN |  | NaCl | 盐 | 饱和 | 2wt% | 20 | [5 empty] | 7.863248 | 12.13675 | 0 | 0 | 0 | 0 | 0 | 313K | 极化 | 5 PPM |  | 0.703
11526 | 1-(2-aminoethyl)-2-heptadecyl-2-imidazoline | CCCCCCCCCCCCCCCCC/C1=N/CCN1CCN |  | NaCl | 盐 | 饱和 | 2wt% | 20 | [5 empty] | 7.863248 | 12.13675 | 0 | 0 | 0 | 0 | 0 | 313K | 极化 | 7 PPM |  | 0.794
11527 | 1-(2-aminoethyl)-2-heptadecyl-2-imidazoline | CCCCCCCCCCCCCCCCC/C1=N/CCN1CCN |  | NaCl | 盐 | 饱和 | 2wt% | 20 | [5 empty] | 7.863248 | 12.13675 | 0 | 0 | 0 | 0 | 0 | 313K | 极化 | 9 PPM |  | 0.821
11528 | 1-[2-{2-(2-aminoethylamino)-ethylamino}ethyl]-2-heptadecyl-2-imidazoline | CCCCCCCCCCCCCCCCC/C1=N/CCN1CCNCCNCCN |  | NaCl | 盐 | 饱和 | 2wt% | 20 | [5 empty] | 7.863248 | 12.13675 | 0 | 0 | 0 | 0 | 0 | 313K | 极化 | 2 PPM |  | 0.231
11529 | 1-[2-{2-(2-aminoethylamino)-ethylamino}ethyl]-2-heptadecyl-2-imidazoline | CCCCCCCCCCCCCCCCC/C1=N/CCN1CCNCCNCCN |  | NaCl | 盐 | 饱和 | 2wt% | 20 | [5 empty] | 7.863248 | 12.13675 | 0 | 0 | 0 | 0 | 0 | 313K | 极化 | 3 PPM |  | 0.587
11530 | 1-[2-{2-(2-aminoethylamino)-ethylamino}ethyl]-2-heptadecyl-2-imidazoline | CCCCCCCCCCCCCCCCC/C1=N/CCN1CCNCCNCCN |  | NaCl | 盐 | 饱和 | 2wt% | 20 | [5 empty] | 7.863248 | 12.13675 | 0 | 0 | 0 | 0 | 0 | 313K | 极化 | 5 PPM |  | 0.753
11531 | 1-[2-{2-(2-aminoethylamino)-ethylamino}ethyl]-2-heptadecyl-2-imidazoline | CCCCCCCCCCCCCCCCC/C1=N/CCN1CCNCCNCCN |  | NaCl | 盐 | 饱和 | 2wt% | 20 | [5 empty] | 7.863248 | 12.13675 | 0 | 0 | 0 | 0 | 0 | 313K | 极化 | 7 PPM |  | 0.86
11532 | 1-(2-aminoethyl)-2-(heptadecyl)-bis-2-imidazoline | CCCCCCCCCCCCCCCCC/C1=N/CCN1CCNCCN2CC/N=C2/CCCCCCCCCCCCCCCCC |  | NaCl | 盐 | 饱和 | 2wt% | 20 | [5 empty] | 7.863248 | 12.13675 | 0 | 0 | 0 | 0 | 0 | 313K | 极化 | 1PPM |  | 0.111
11533 | 1-(2-aminoethyl)-2-(heptadecyl)-bis-2-imidazoline | CCCCCCCCCCCCCCCCC/C1=N/CCN1CCNCCN2CC/N=C2/CCCCCCCCCCCCCCCCC |  | NaCl | 盐 | 饱和 | 2wt% | 20 | [5 empty] | 7.863248 | 12.13675 | 0 | 0 | 0 | 0 | 0 | 313K | 极化 | 3 PPM |  | 35。7%
11534 | 1-(2-aminoethyl)-2-(heptadecyl)-bis-2-imidazoline | CCCCCCCCCCCCCCCCC/C1=N/CCN1CCNCCN2CC/N=C2/CCCCCCCCCCCCCCCCC |  | NaCl | 盐 | 饱和 | 2wt% | 20 | [5 empty] | 7.863248 | 12.13675 | 0 | 0 | 0 | 0 | 0 | 313K | 极化 | 5 PPM |  | 0.625
11535 | 1-(2-aminoethyl)-2-(heptadecyl)-bis-2-imidazoline | CCCCCCCCCCCCCCCCC/C1=N/CCN1CCNCCN2CC/N=C2/CCCCCCCCCCCCCCCCC |  | NaCl | 盐 | 饱和 | 2wt% | 20 | [5 empty] | 7.863248 | 12.13675 | 0 | 0 | 0 | 0 | 0 | 313K | 极化 | 78PPM |  | 0.831
11546 | poly(methyl methacrylate-co-N-vinyl-2-pyrrolidone) polymer | CC(CCC(=O)O)N1CCCC1=O | 混合型 | NaCl | 盐 | 饱和 | 3 wt. % NaCl | 30 | [5 empty] | 11.79487 | 18.20513 | 0 | 0 | 0 | 0 | 0 | 298K | 极化 | 250 mg /L |  | 0.79
11547 | poly(methyl methacrylate-co-N-vinyl-2-pyrrolidone) polymer | CC(CCC(=O)O)N1CCCC1=O | 混合型 | NaCl | 盐 | 饱和 | 3 wt. % NaCl | 30 | [5 empty] | 11.79487 | 18.20513 | 0 | 0 | 0 | 0 | 0 | 298K | 极化 | 500 mg /L |  | 0.86
11548 | poly(methyl methacrylate-co-N-vinyl-2-pyrrolidone) polymer | CC(CCC(=O)O)N1CCCC1=O | 混合型 | NaCl | 盐 | 饱和 | 3 wt. % NaCl | 30 | [5 empty] | 11.79487 | 18.20513 | 0 | 0 | 0 | 0 | 0 | 298K | 极化 | 1000 mg /L |  | 0.96
11549 | 1-[(2-hydroxyethyl) amino]-2-(salicylideneamino)ethane | OCCNCC/N=C/c1ccccc1O | 混合型 | NaCl | 盐 | 饱和 | 3 wt. % NaCl | 30 | [5 empty] | 11.79487 | 18.20513 | 0 | 0 | 0 | 0 | 0 | 298K | 极化 | 200 mg /L |  | 0.651
11550 | 1-[(2-hydroxyethyl) amino]-2-(salicylideneamino)ethane | OCCNCC/N=C/c1ccccc1O | 混合型 | NaCl | 盐 | 饱和 | 3 wt. % NaCl | 30 | [5 empty] | 11.79487 | 18.20513 | 0 | 0 | 0 | 0 | 0 | 298K | 极化 | 300 mg /L |  | 0.753
11551 | 1-[(2-hydroxyethyl) amino]-2-(salicylideneamino)ethane | OCCNCC/N=C/c1ccccc1O | 混合型 | NaCl | 盐 | 饱和 | 3 wt. % NaCl | 30 | [5 empty] | 11.79487 | 18.20513 | 0 | 0 | 0 | 0 | 0 | 298K | 极化 | 400 mg /L |  | 0.854
11552 | 1-[(2-hydroxyethyl) amino]-2-(salicylideneamino)ethane | OCCNCC/N=C/c1ccccc1O | 混合型 | NaCl | 盐 | 饱和 | 3 wt. % NaCl | 30 | [5 empty] | 11.79487 | 18.20513 | 0 | 0 | 0 | 0 | 0 | 298K | 极化 | 500 mg /L |  | 0.862
11553 | Kopsia terengganensis’ alkaloids | CCC25CCCN1CCc3c(C12)n(c4ccccc34)C(O)C5 | 混合型 | NaCl | 盐 | 饱和 | 3 wt. % NaCl | 30 | [5 empty] | 11.79487 | 18.20513 | 0 | 0 | 0 | 0 | 0 | 298K | 极化 | 50 PPM |  | 0.3973
11554 | Kopsia terengganensis’ alkaloids | CCC25CCCN1CCc3c(C12)n(c4ccccc34)C(O)C5 | 混合型 | NaCl | 盐 | 饱和 | 3 wt. % NaCl | 30 | [5 empty] | 11.79487 | 18.20513 | 0 | 0 | 0 | 0 | 0 | 298K | 极化 | 70 PPM |  | 0.51
11555 | Kopsia terengganensis’ alkaloids | CCC25CCCN1CCc3c(C12)n(c4ccccc34)C(O)C5 | 混合型 | NaCl | 盐 | 饱和 | 3 wt. % NaCl | 30 | [5 empty] | 11.79487 | 18.20513 | 0 | 0 | 0 | 0 | 0 | 298K | 极化 | 100 PPM |  | 0.7307
11556 | Kopsia terengganensis’ alkaloids | CCC25CCCN1CCc3c(C12)n(c4ccccc34)C(O)C5 | 混合型 | NaCl | 盐 | 饱和 | 3 wt. % NaCl | 30 | [5 empty] | 11.79487 | 18.20513 | 0 | 0 | 0 | 0 | 0 | 298K | 极化 | 200 PPM |  | 0.7603
11557 | Kopsia terengganensis’ alkaloids | CCC25CCCN1CCc3c(C12)n(c4ccccc34)C(O)C5 | 混合型 | NaCl | 盐 | 饱和 | 3 wt. % NaCl | 30 | [5 empty] | 11.79487 | 18.20513 | 0 | 0 | 0 | 0 | 0 | 298K | 极化 | 500 PPM |  | 0.8138
11566 | sodium benzoate (SB) and oleic-base imidazoline (OIM). | CCCCCCCC/C=C/CCCCCCC/C1=N/CCN1CCN | 混合型（但以抑制阳极反应为主） | CaCl2 Na2SO4 NaCl MgCl2 NaHCO3 |  |  | 3.0143 g l−1 CaCl2, 0.2041 g l−1 Na2SO4, 23.2065 g l−1 NaCl, 1.8985 g l−1 MgCl2·6H2O and 0.4282 g l−1 NaHCO3 | 23.2065 | 0.4284 | 3.0143 | 1.8985 |  | 0.2041 | 9.30734 | 17.42952 | 0.3111 | 1.086234 | 0.4796211 | 0 | 0.1379831 | 303K | 极化 | 10 mg l−1 OIM | immersed for 30min | 78.62
11567 | 5 | CN2CCC(CCCCCCCCCOc1ccc(C=O)cc1)O2 | 混合型（但以抑制阳极反应为主） | HCl | 酸 | 1 atm | 1 M | 58.5 | [5 empty] | 23 | 35.5 | 0 | 0 | 0 | 0 | 0 | 333K | 极化 | 10 PPM | after a stable open circuit potential (OCP) was achieved | 0.865
11568 | 5 | CN2CCC(CCCCCCCCCOc1ccc(C=O)cc1)O2 | 混合型（但以抑制阳极反应为主） | NaCl | 盐 | 1 atm | 0.5 M | 29.25 | [5 empty] | 11.5 | 17.75 | 0 | 0 | 0 | 0 | 0 | 313K | 极化 | 1.5 PPM | after a stable open circuit potential (OCP) was achieved | 0.541
11569 | 5 | CN2CCC(CCCCCCCCCOc1ccc(C=O)cc1)O2 | 混合型（但以抑制阳极反应为主） | NaCl | 盐 | 1 atm | 0.5 M | 29.25 | [5 empty] | 11.5 | 17.75 | 0 | 0 | 0 | 0 | 0 | 313K | 极化 | 2.5 PPM | after a stable open circuit potential (OCP) was achieved | 0.627
11570 | 5 | CN2CCC(CCCCCCCCCOc1ccc(C=O)cc1)O2 | 混合型（但以抑制阳极反应为主） | NaCl | 盐 | 1 atm | 0.5 M | 29.25 | [5 empty] | 11.5 | 17.75 | 0 | 0 | 0 | 0 | 0 | 313K | 极化 | 5 PPM | after a stable open circuit potential (OCP) was achieved | 0.666
11571 | 5 | CN2CCC(CCCCCCCCCOc1ccc(C=O)cc1)O2 | 混合型（但以抑制阳极反应为主） | NaCl | 盐 | 1 atm | 0.5 M | 29.25 | [5 empty] | 11.5 | 17.75 | 0 | 0 | 0 | 0 | 0 | 313K | 极化 | 10 PPM | after a stable open circuit potential (OCP) was achieved | 0.739
11572 | 5 | CN2CCC(CCCCCCCCCOc1ccc(C=O)cc1)O2 | 混合型（但以抑制阳极反应为主） | NaCl | 盐 | 1 atm | 0.5 M | 29.25 | [5 empty] | 11.5 | 17.75 | 0 | 0 | 0 | 0 | 0 | 313K | 极化 | 25 PPM | after a stable open circuit potential (OCP) was achieved | 0.848
11573 | 5 | CN2CCC(CCCCCCCCCOc1ccc(C=O)cc1)O2 | 混合型（但以抑制阳极反应为主） | NaCl | 盐 | 1 atm | 0.5 M | 29.25 | [5 empty] | 11.5 | 17.75 | 0 | 0 | 0 | 0 | 0 | 313K | 极化 | 100 PPM | after a stable open circuit potential (OCP) was achieved | 0.946
11574 | 5 | CN2CCC(CCCCCCCCCOc1ccc(C=O)cc1)O2 | 混合型（但以抑制阳极反应为主） | NaCl | 盐 | 1 atm | 0.5 M | 29.25 | [5 empty] | 11.5 | 17.75 | 0 | 0 | 0 | 0 | 0 | 313K | 极化 | 200 PPM | after a stable open circuit potential (OCP) was achieved | 0.955
11575 | 8 | CN2CCC(CCCCCCCCCOc1ccc(/C=C/C=O)cc1)O2 | 混合型（但以抑制阳极反应为主） | HCl | 酸 | 1 atm | 1 M | 58.5 | [5 empty] | 23 | 35.5 | 0 | 0 | 0 | 0 | 0 | 333K | 极化 | 10 PPM | after a stable open circuit potential (OCP) was achieved | 0.902
11576 | 8 | CN2CCC(CCCCCCCCCOc1ccc(/C=C/C=O)cc1)O2 | 混合型（但以抑制阳极反应为主） | NaCl | 盐 | 1 atm | 0.5 M | 29.25 | [5 empty] | 11.5 | 17.75 | 0 | 0 | 0 | 0 | 0 | 313K | 极化 | 0.5 PPM | after a stable open circuit potential (OCP) was achieved | 0.44
11577 | 8 | CN2CCC(CCCCCCCCCOc1ccc(/C=C/C=O)cc1)O2 | 混合型（但以抑制阳极反应为主） | NaCl | 盐 | 1 atm | 0.5 M | 29.25 | [5 empty] | 11.5 | 17.75 | 0 | 0 | 0 | 0 | 0 | 313K | 极化 | 1 PPM | after a stable open circuit potential (OCP) was achieved | 0.674
11578 | 8 | CN2CCC(CCCCCCCCCOc1ccc(/C=C/C=O)cc1)O2 | 混合型（但以抑制阳极反应为主） | NaCl | 盐 | 1 atm | 0.5 M | 29.25 | [5 empty] | 11.5 | 17.75 | 0 | 0 | 0 | 0 | 0 | 313K | 极化 | 1.5 PPM | after a stable open circuit potential (OCP) was achieved | 0.772
11579 | 8 | CN2CCC(CCCCCCCCCOc1ccc(/C=C/C=O)cc1)O2 | 混合型（但以抑制阳极反应为主） | NaCl | 盐 | 1 atm | 0.5 M | 29.25 | [5 empty] | 11.5 | 17.75 | 0 | 0 | 0 | 0 | 0 | 313K | 极化 | 2.5 PPM | after a stable open circuit potential (OCP) was achieved | 0.881
11580 | 8 | CN2CCC(CCCCCCCCCOc1ccc(/C=C/C=O)cc1)O2 | 混合型（但以抑制阳极反应为主） | NaCl | 盐 | 1 atm | 0.5 M | 29.25 | [5 empty] | 11.5 | 17.75 | 0 | 0 | 0 | 0 | 0 | 313K | 极化 | 5 PPM | after a stable open circuit potential (OCP) was achieved | 0.889
11581 | 8 | CN2CCC(CCCCCCCCCOc1ccc(/C=C/C=O)cc1)O2 | 混合型（但以抑制阳极反应为主） | NaCl | 盐 | 1 atm | 0.5 M | 29.25 | [5 empty] | 11.5 | 17.75 | 0 | 0 | 0 | 0 | 0 | 313K | 极化 | 10 PPM | after a stable open circuit potential (OCP) was achieved | 0.904
11582 | 8 | CN2CCC(CCCCCCCCCOc1ccc(/C=C/C=O)cc1)O2 | 混合型（但以抑制阳极反应为主） | NaCl | 盐 | 1 atm | 0.5 M | 29.25 | [5 empty] | 11.5 | 17.75 | 0 | 0 | 0 | 0 | 0 | 313K | 极化 | 25 PPM | after a stable open circuit potential (OCP) was achieved | 0.931
11583 | 8 | CN2CCC(CCCCCCCCCOc1ccc(/C=C/C=O)cc1)O2 | 混合型（但以抑制阳极反应为主） | NaCl | 盐 | 1 atm | 0.5 M | 29.25 | [5 empty] | 11.5 | 17.75 | 0 | 0 | 0 | 0 | 0 | 313K | 极化 | 100 PPM | after a stable open circuit potential (OCP) was achieved | 0.944
11584 | 8 | CN2CCC(CCCCCCCCCOc1ccc(/C=C/C=O)cc1)O2 | 混合型（但以抑制阳极反应为主） | NaCl | 盐 | 1 atm | 0.5 M | 29.25 | [5 empty] | 11.5 | 17.75 | 0 | 0 | 0 | 0 | 0 | 313K | 极化 | 200 PPM | after a stable open circuit potential (OCP) was achieved | 0.956
11585 | 10 | C#CC[N+]2(C)CCC(CCCCCCCCCOc1ccc(/C=C/C=O)cc1)O2 | 混合型（但以抑制阳极反应为主） | HCl | 酸 | 1 atm | 1 M | 58.5 | [5 empty] | 23 | 35.5 | 0 | 0 | 0 | 0 | 0 | 333K | 极化 | 10 PPM | after a stable open circuit potential (OCP) was achieved | 0.903
11586 | 10 | C#CC[N+]2(C)CCC(CCCCCCCCCOc1ccc(/C=C/C=O)cc1)O2 | 混合型（但以抑制阳极反应为主） | NaCl | 盐 | 1 atm | 0.5 M | 29.25 | [5 empty] | 11.5 | 17.75 | 0 | 0 | 0 | 0 | 0 | 313K | 极化 | 0.5 PPM | after a stable open circuit potential (OCP) was achieved | 0.32
11587 | 10 | C#CC[N+]2(C)CCC(CCCCCCCCCOc1ccc(/C=C/C=O)cc1)O2 | 混合型（但以抑制阳极反应为主） | NaCl | 盐 | 1 atm | 0.5 M | 29.25 | [5 empty] | 11.5 | 17.75 | 0 | 0 | 0 | 0 | 0 | 313K | 极化 | 1 PPM | after a stable open circuit potential (OCP) was achieved | 0.52
11588 | 10 | C#CC[N+]2(C)CCC(CCCCCCCCCOc1ccc(/C=C/C=O)cc1)O2 | 混合型（但以抑制阳极反应为主） | NaCl | 盐 | 1 atm | 0.5 M | 29.25 | [5 empty] | 11.5 | 17.75 | 0 | 0 | 0 | 0 | 0 | 313K | 极化 | 1.5 PPM | after a stable open circuit potential (OCP) was achieved | 0.69
11589 | 10 | C#CC[N+]2(C)CCC(CCCCCCCCCOc1ccc(/C=C/C=O)cc1)O2 | 混合型（但以抑制阳极反应为主） | NaCl | 盐 | 1 atm | 0.5 M | 29.25 | [5 empty] | 11.5 | 17.75 | 0 | 0 | 0 | 0 | 0 | 313K | 极化 | 2.5 PPM | after a stable open circuit potential (OCP) was achieved | 0.879
11590 | 10 | C#CC[N+]2(C)CCC(CCCCCCCCCOc1ccc(/C=C/C=O)cc1)O2 | 混合型（但以抑制阳极反应为主） | NaCl | 盐 | 1 atm | 0.5 M | 29.25 | [5 empty] | 11.5 | 17.75 | 0 | 0 | 0 | 0 | 0 | 313K | 极化 | 5 PPM | after a stable open circuit potential (OCP) was achieved | 0.899
11591 | 10 | C#CC[N+]2(C)CCC(CCCCCCCCCOc1ccc(/C=C/C=O)cc1)O2 | 混合型（但以抑制阳极反应为主） | NaCl | 盐 | 1 atm | 0.5 M | 29.25 | [5 empty] | 11.5 | 17.75 | 0 | 0 | 0 | 0 | 0 | 313K | 极化 | 10 PPM | after a stable open circuit potential (OCP) was achieved | 0.918
11592 | 10 | C#CC[N+]2(C)CCC(CCCCCCCCCOc1ccc(/C=C/C=O)cc1)O2 | 混合型（但以抑制阳极反应为主） | NaCl | 盐 | 1 atm | 0.5 M | 29.25 | [5 empty] | 11.5 | 17.75 | 0 | 0 | 0 | 0 | 0 | 313K | 极化 | 15 PPM | after a stable open circuit potential (OCP) was achieved | 0.929
11593 | 10 | C#CC[N+]2(C)CCC(CCCCCCCCCOc1ccc(/C=C/C=O)cc1)O2 | 混合型（但以抑制阳极反应为主） | NaCl | 盐 | 1 atm | 0.5 M | 29.25 | [5 empty] | 11.5 | 17.75 | 0 | 0 | 0 | 0 | 0 | 313K | 极化 | 25 PPM | after a stable open circuit potential (OCP) was achieved | 0.946
11594 | 10 | C#CC[N+]2(C)CCC(CCCCCCCCCOc1ccc(/C=C/C=O)cc1)O2 | 混合型（但以抑制阳极反应为主） | NaCl | 盐 | 1 atm | 0.5 M | 29.25 | [5 empty] | 11.5 | 17.75 | 0 | 0 | 0 | 0 | 0 | 313K | 极化 | 50 PPM | after a stable open circuit potential (OCP) was achieved | 0.955
11595 | 10 | C#CC[N+]2(C)CCC(CCCCCCCCCOc1ccc(/C=C/C=O)cc1)O2 | 混合型（但以抑制阳极反应为主） | NaCl | 盐 | 1 atm | 0.5 M | 29.25 | [5 empty] | 11.5 | 17.75 | 0 | 0 | 0 | 0 | 0 | 313K | 极化 | 100 PPM | after a stable open circuit potential (OCP) was achieved | 0.98
11596 | 10 | C#CC[N+]2(C)CCC(CCCCCCCCCOc1ccc(/C=C/C=O)cc1)O2 | 混合型（但以抑制阳极反应为主） | NaCl | 盐 | 1 atm | 0.5 M | 29.25 | [5 empty] | 11.5 | 17.75 | 0 | 0 | 0 | 0 | 0 | 313K | 极化 | 200 PPM | after a stable open circuit potential (OCP) was achieved | 0.985
11597 | N,N'-(pyridine-2,6-diyl)bis(1-(4-methoxyphenyl) methanimine) (PM) | COc3ccc(/C=N/c2cccc(N=Cc1ccc(OC)cc1)n2)cc3 | 混合型 | NaCl | 盐 | 饱和 | 0.035 | 35 | [5 empty] | 13.76068 | 21.23932 | 0 | 0 | 0 | 0 | 0 | 313K | 极化 | 50 mg/L | ocp稳定30min | 0.4
11598 | N,N'-(pyridine-2,6-diyl)bis(1-(4-methoxyphenyl) methanimine) (PM) | COc3ccc(/C=N/c2cccc(N=Cc1ccc(OC)cc1)n2)cc3 | 混合型 | NaCl | 盐 | 饱和 | 0.035 | 35 | [5 empty] | 13.76068 | 21.23932 | 0 | 0 | 0 | 0 | 0 | 313K | 极化 | 100 mg/L | ocp稳定30min | 0.62
11599 | N,N'-(pyridine-2,6-diyl)bis(1-(4-methoxyphenyl) methanimine) (PM) | COc3ccc(/C=N/c2cccc(N=Cc1ccc(OC)cc1)n2)cc3 | 混合型 | NaCl | 盐 | 饱和 | 0.035 | 35 | [5 empty] | 13.76068 | 21.23932 | 0 | 0 | 0 | 0 | 0 | 313K | 极化 | 200 mg/L | ocp稳定30min | 0.84
11600 | N,N'-(pyridine-2,6-diyl)bis(1-(4-methoxyphenyl) methanimine) (PM) | COc3ccc(/C=N/c2cccc(N=Cc1ccc(OC)cc1)n2)cc3 | 混合型 | NaCl | 盐 | 饱和 | 0.035 | 35 | [5 empty] | 13.76068 | 21.23932 | 0 | 0 | 0 | 0 | 0 | 313K | 极化 | 400 mg/L | ocp稳定30min | 0.91
11601 | N,N'-(pyridine-2,6-diyl)bis(1-(4-methoxyphenyl) methanimine) (PM) | COc3ccc(/C=N/c2cccc(N=Cc1ccc(OC)cc1)n2)cc3 | 混合型 | NaCl | 盐 | 饱和 | 0.035 | 35 | [5 empty] | 13.76068 | 21.23932 | 0 | 0 | 0 | 0 | 0 | 313K | 极化 | 50 mg/L | ocp稳定30min | 0.53
11602 | N,N'-(pyridine-2,6-diyl)bis(1-(4-methoxyphenyl) methanimine) (PM) | COc3ccc(/C=N/c2cccc(N=Cc1ccc(OC)cc1)n2)cc3 | 混合型 | NaCl | 盐 | 饱和 | 0.035 | 35 | [5 empty] | 13.76068 | 21.23932 | 0 | 0 | 0 | 0 | 0 | 313K | 极化 | 100 mg/L | ocp稳定30min | 0.68
11603 | N,N'-(pyridine-2,6-diyl)bis(1-(4-methoxyphenyl) methanimine) (PM) | COc3ccc(/C=N/c2cccc(N=Cc1ccc(OC)cc1)n2)cc3 | 混合型 | NaCl | 盐 | 饱和 | 0.035 | 35 | [5 empty] | 13.76068 | 21.23932 | 0 | 0 | 0 | 0 | 0 | 313K | 极化 | 200 mg/L | ocp稳定30min | 0.8
11604 | N,N'-(pyridine-2,6-diyl)bis(1-(4-methoxyphenyl) methanimine) (PM) | COc3ccc(/C=N/c2cccc(N=Cc1ccc(OC)cc1)n2)cc3 | 混合型 | NaCl | 盐 | 饱和 | 0.035 | 35 | [5 empty] | 13.76068 | 21.23932 | 0 | 0 | 0 | 0 | 0 | 313K | 极化 | 400 mg/L | ocp稳定30min | 0.9
11605 | 1,2,4,7,9,10-Hexaazacyclo-pentadeca-10,15-dien-3,5,6,8-tetraone (HPT) | O=C1N/N=C/CCC/C=N/NC(=O)NC(=O)C(=O)N1 | 混合型 | NaCl | 盐 | 饱和 | 0.035 | 35 | [5 empty] | 13.76068 | 21.23932 | 0 | 0 | 0 | 0 | 0 | 298K | 极化 | 50 PPM | ocp稳定30min | 0.66
11606 | 1,2,4,7,9,10-Hexaazacyclo-pentadeca-10,15-dien-3,5,6,8-tetraone (HPT) | O=C1N/N=C/CCC/C=N/NC(=O)NC(=O)C(=O)N1 | 混合型 | NaCl | 盐 | 饱和 | 0.035 | 35 | [5 empty] | 13.76068 | 21.23932 | 0 | 0 | 0 | 0 | 0 | 298K | 极化 | 100 PPM | ocp稳定30min | 0.72
11607 | 1,2,4,7,9,10-Hexaazacyclo-pentadeca-10,15-dien-3,5,6,8-tetraone (HPT) | O=C1N/N=C/CCC/C=N/NC(=O)NC(=O)C(=O)N1 | 混合型 | NaCl | 盐 | 饱和 | 0.035 | 35 | [5 empty] | 13.76068 | 21.23932 | 0 | 0 | 0 | 0 | 0 | 298K | 极化 | 200 PPM | ocp稳定30min | 0.85
11608 | 1,2,4,7,9,10-Hexaazacyclo-pentadeca-10,15-dien-3,5,6,8-tetraone (HPT) | O=C1N/N=C/CCC/C=N/NC(=O)NC(=O)C(=O)N1 | 混合型 | NaCl | 盐 | 饱和 | 0.035 | 35 | [5 empty] | 13.76068 | 21.23932 | 0 | 0 | 0 | 0 | 0 | 298K | 极化 | 400 PPM | ocp稳定30min | 0.92
11609 | 2-(2-Bromophenyl)-1-methyl-1H-benzimidazole (BPMB) | Cn3c(c1ccccc1Br)nc2ccccc23 |  | NaCl | 盐 | 1 atm | 0.035 | 35 | [5 empty] | 13.76068 | 21.23932 | 0 | 0 | 0 | 0 | 0 | 298K | 极化 | 0.17 mM |  | 0.853
11610 | 2-(2-Bromophenyl)-1-methyl-1H-benzimidazole (BPMB) | Cn3c(c1ccccc1Br)nc2ccccc23 |  | NaCl | 盐 | 1 atm | 0.035 | 35 | [5 empty] | 13.76068 | 21.23932 | 0 | 0 | 0 | 0 | 0 | 298K | 极化 | 0.34 mM |  | 0.947
11611 | 2-(2-Bromophenyl)-1-methyl-1H-benzimidazole (BPMB) | Cn3c(c1ccccc1Br)nc2ccccc23 |  | NaCl | 盐 | 1 atm | 0.035 | 35 | [5 empty] | 13.76068 | 21.23932 | 0 | 0 | 0 | 0 | 0 | 298K | 极化 | 0.17 mM |  | 0.784 | 500rpm
11612 | 2-(2-Bromophenyl)-1-methyl-1H-benzimidazole (BPMB) | Cn3c(c1ccccc1Br)nc2ccccc23 |  | NaCl | 盐 | 1 atm | 0.035 | 35 | [5 empty] | 13.76068 | 21.23932 | 0 | 0 | 0 | 0 | 0 | 298K | 极化 | 0.34 mM |  | 0.894 | 500rpm
11613 | 2-(2-Bromophenyl)-1-methyl-1H-benzimidazole (BPMB) | Cn3c(c1ccccc1Br)nc2ccccc23 |  | NaCl | 盐 | 1 atm | 0.035 | 35 | [5 empty] | 13.76068 | 21.23932 | 0 | 0 | 0 | 0 | 0 | 298K | 极化 | 0.17 mM |  | 0.71 | 1000rpm
11614 | 2-(2-Bromophenyl)-1-methyl-1H-benzimidazole (BPMB) | Cn3c(c1ccccc1Br)nc2ccccc23 |  | NaCl | 盐 | 1 atm | 0.035 | 35 | [5 empty] | 13.76068 | 21.23932 | 0 | 0 | 0 | 0 | 0 | 298K | 极化 | 0.34 mM |  | 0.795 | 1000rpm
11615 | 2-(2-Bromophenyl)-1-methyl-1H-benzimidazole (BPMB) | Cn3c(c1ccccc1Br)nc2ccccc23 |  | NaCl | 盐 | 1 atm | 0.035 | 35 | [5 empty] | 13.76068 | 21.23932 | 0 | 0 | 0 | 0 | 0 | 298K | 极化 | 0.17 mM |  | 0.092 | 1500rpm
11616 | 2-(2-Bromophenyl)-1-methyl-1H-benzimidazole (BPMB) | Cn3c(c1ccccc1Br)nc2ccccc23 |  | NaCl | 盐 | 1 atm | 0.035 | 35 | [5 empty] | 13.76068 | 21.23932 | 0 | 0 | 0 | 0 | 0 | 298K | 极化 | 0.34 mM |  | 0.512 | 1500rpm
11617 | 2-(2-Bromophenyl)-1-methyl-1H-benzimidazole (BPMB) | Cn3c(c1ccccc1Br)nc2ccccc23 |  | NaCl | 盐 | 1 atm | 0.035 | 35 | [5 empty] | 13.76068 | 21.23932 | 0 | 0 | 0 | 0 | 0 | 298K | 极化 | 0.34 mM |  | 0.512 | 1500rpm,1h
11618 | 2-(2-Bromophenyl)-1-methyl-1H-benzimidazole (BPMB) | Cn3c(c1ccccc1Br)nc2ccccc23 |  | NaCl | 盐 | 1 atm | 0.035 | 35 | [5 empty] | 13.76068 | 21.23932 | 0 | 0 | 0 | 0 | 0 | 298K | 极化 | 0.34 mM |  | 0.937 | 1500rpm，12h
11619 | mercaptoethanol (ME) | OCCS |  | NaCl | 盐 | 1 atm | 0.035 | 35 | [5 empty] | 13.76068 | 21.23932 | 0 | 0 | 0 | 0 | 0 | 298K | 极化 | 0.34 mM |  | 0.884 | 1500rpm，12h
11636 | thiobarbituric acid (TBA) | O=C1CC(=O)NC(=S)N1 | 混合型（但以抑制阳极反应为主） | a synthetic brine solution | 盐 |  | (in 1 L) 17.31 g NaCl, 0.78 g CaCl2.2H2O, and 2.71 g MgCl2.6H2O, 1.83 g NaHCO3 and 0.54 g Na2SO4 | 17.31 | 1.83 | 0.78 | 2.71 |  | 0.54 | 7.481642 | 13.02865 | 1.328929 | 0.2810811 | 0.6846316 | 0 | 0.3650704 | 298K | 极化 | 0.035 mM |  | 0.837 | 4000rpm
11637 | thiobarbituric acid (TBA) | O=C1CC(=O)NC(=S)N1 | 混合型（但以抑制阳极反应为主） | a synthetic brine solution | 盐 |  | (in 1 L) 17.31 g NaCl, 0.78 g CaCl2.2H2O, and 2.71 g MgCl2.6H2O, 1.83 g NaHCO3 and 0.54 g Na2SO4 | 17.31 | 1.83 | 0.78 | 2.71 |  | 0.54 | 7.481642 | 13.02865 | 1.328929 | 0.2810811 | 0.6846316 | 0 | 0.3650704 | 298K | 极化 | 0.070 mM |  | 0.922 | 4000rpm
11638 | thiobarbituric acid (TBA) | O=C1CC(=O)NC(=S)N1 | 混合型（但以抑制阳极反应为主） | a synthetic brine solution | 盐 |  | (in 1 L) 17.31 g NaCl, 0.78 g CaCl2.2H2O, and 2.71 g MgCl2.6H2O, 1.83 g NaHCO3 and 0.54 g Na2SO4 | 17.31 | 1.83 | 0.78 | 2.71 |  | 0.54 | 7.481642 | 13.02865 | 1.328929 | 0.2810811 | 0.6846316 | 0 | 0.3650704 | 298K | 极化 | 0.140 mM |  | 0.92 | 4000rpm
11639 | 1-phenyl-1,2-dihydronaphtho[1,2-e][1,3]oxazin-3-one (PNO) | O=C4NC(c1ccccc1)c2c(ccc3ccccc23)O4 | 混合型 | NaCl | 盐 |  | 0.035 | [6 empty] | 0 | 0 | 0 | 0 | 0 | 0 | 0 | 308K | 极化 | 100 mg/L | ocp稳定30min | 0.674
11640 | 1-phenyl-1,2-dihydronaphtho[1,2-e][1,3]oxazin-3-one (PNO) | O=C4NC(c1ccccc1)c2c(ccc3ccccc23)O4 | 混合型 | NaCl | 盐 |  | 0.035 | 35 | [5 empty] | 13.76068 | 21.23932 | 0 | 0 | 0 | 0 | 0 | 308K | 极化 | 200 mg/L | ocp稳定30min | 0.798
11641 | 1-phenyl-1,2-dihydronaphtho[1,2-e][1,3]oxazin-3-one (PNO) | O=C4NC(c1ccccc1)c2c(ccc3ccccc23)O4 | 混合型 | NaCl | 盐 |  | 0.035 | 35 | [5 empty] | 13.76068 | 21.23932 | 0 | 0 | 0 | 0 | 0 | 308K | 极化 | 300 mg/L | ocp稳定30min | 0.827
11642 | 1-phenyl-1,2-dihydronaphtho[1,2-e][1,3]oxazin-3-one (PNO) | O=C4NC(c1ccccc1)c2c(ccc3ccccc23)O4 | 混合型 | NaCl | 盐 |  | 0.035 | 35 | [5 empty] | 13.76068 | 21.23932 | 0 | 0 | 0 | 0 | 0 | 308K | 极化 | 400 mg/L | ocp稳定30min | 0.865
11643 | 1-phenyl-1,2-dihydronaphtho[1,2-e][1,3]oxazin-3-one (PNO) | O=C4NC(c1ccccc1)c2c(ccc3ccccc23)O4 | 混合型 | NaCl | 盐 |  | 0.035 | 35 | [5 empty] | 13.76068 | 21.23932 | 0 | 0 | 0 | 0 | 0 | 308K | 极化 | 500 mg/L | ocp稳定30min | 0.904
11644 | Pomelo peel extract (PPE) | C[C@@H]5O[C@@H](O[C@@H]1[C@@H](O)[C@H](O)[C@@H](CO)O[C@H]1Oc4cc(O)c3C(=O)CC(c2ccc(O)cc2)Oc3c4)[C@H](O)[C@H](O)[C@H]5O | 混合型 | NaCl | 盐 | 饱和 | 0.035 | 35 | [5 empty] | 13.76068 | 21.23932 | 0 | 0 | 0 | 0 | 0 | 298K | 极化 | 0.1g/L |  | 0.773
11645 | Pomelo peel extract (PPE) | C[C@@H]5O[C@@H](O[C@@H]1[C@@H](O)[C@H](O)[C@@H](CO)O[C@H]1Oc4cc(O)c3C(=O)CC(c2ccc(O)cc2)Oc3c4)[C@H](O)[C@H](O)[C@H]5O | 混合型 | NaCl | 盐 | 饱和 | 0.035 | 35 | [5 empty] | 13.76068 | 21.23932 | 0 | 0 | 0 | 0 | 0 | 298K | 极化 | 0.2g/L |  | 0.867
11646 | Pomelo peel extract (PPE) | C[C@@H]5O[C@@H](O[C@@H]1[C@@H](O)[C@H](O)[C@@H](CO)O[C@H]1Oc4cc(O)c3C(=O)CC(c2ccc(O)cc2)Oc3c4)[C@H](O)[C@H](O)[C@H]5O | 混合型 | NaCl | 盐 | 饱和 | 0.035 | 35 | [5 empty] | 13.76068 | 21.23932 | 0 | 0 | 0 | 0 | 0 | 298K | 极化 | 0.3g/L |  | 0.929
11647 | Pomelo peel extract (PPE) | C[C@@H]5O[C@@H](O[C@@H]1[C@@H](O)[C@H](O)[C@@H](CO)O[C@H]1Oc4cc(O)c3C(=O)CC(c2ccc(O)cc2)Oc3c4)[C@H](O)[C@H](O)[C@H]5O | 混合型 | NaCl | 盐 | 饱和 | 0.035 | 35 | [5 empty] | 13.76068 | 21.23932 | 0 | 0 | 0 | 0 | 0 | 298K | 极化 | 0.4g/L |  | 0.933
11698 | 5,10,15,20-tetrakis(pentafluorophenyl)-21H,23H-porphyrin palladium(II) (PF-1) | Fc%12c(F)c(F)c(c4c6ccc7c(c1c(F)c(F)c(F)c(F)c1F)c%10ccc%11c(c2c(F)c(F)c(F)c(F)c2F)c9ccc8c(c3c(F)c(F)c(F)c(F)c3F)c5ccc4[n+]5[Pd](n67)(n89)[n+]%10%11)c(F)c%12F | 混合型 | NaCl | 盐 | 饱和 | 0.035 | 35 | [5 empty] | 13.76068 | 21.23932 | 0 | 0 | 0 | 0 | 0 |  | 极化 | 400 PPM |  | 0.86
11699 | 4,4′,4″,4‴-(porphyrin-5,10,15,20-tetrayl)tetrakis(benzoic acid) (PF-2) | O=C(O)c9ccc(c7c1ccc(n1)c(c2ccc(C(=O)O)cc2)c3ccc([nH]3)c(c4ccc(C(=O)O)cc4)c5ccc(n5)c(c6ccc(C(=O)O)cc6)c8ccc7[nH]8)cc9 | 混合型 | NaCl | 盐 | 饱和 | 0.035 | 35 | [5 empty] | 13.76068 | 21.23932 | 0 | 0 | 0 | 0 | 0 |  | 极化 | 400 PPM |  | 0.93
11700 | N-benzyl chitosan oligosaccharide quaternary ammonium salt (BHC) | C[N+](C)(C)CC(O)CNC1C(O)CC(CO)OC1OC4OC(CO)C(OC3C(O)C(N=Cc2ccccc2)C(O)OC3CO)C(O)C4N.[Cl-] | 混合型（但以抑制阴极反应为主） | NaCl | 盐 | 饱和 | 0.035 | 35 | [5 empty] | 13.76068 | 21.23932 | 0 | 0 | 0 | 0 | 0 | 353K | 极化 | 30 mg/L |  | 0.3683
11701 | N-benzyl chitosan oligosaccharide quaternary ammonium salt (BHC) | C[N+](C)(C)CC(O)CNC1C(O)CC(CO)OC1OC4OC(CO)C(OC3C(O)C(N=Cc2ccccc2)C(O)OC3CO)C(O)C4N.[Cl-] | 混合型（但以抑制阴极反应为主） | NaCl | 盐 | 饱和 | 0.035 | 35 | [5 empty] | 13.76068 | 21.23932 | 0 | 0 | 0 | 0 | 0 | 353K | 极化 | 50 mg/L |  | 0.5686
11702 | N-benzyl chitosan oligosaccharide quaternary ammonium salt (BHC) | C[N+](C)(C)CC(O)CNC1C(O)CC(CO)OC1OC4OC(CO)C(OC3C(O)C(N=Cc2ccccc2)C(O)OC3CO)C(O)C4N.[Cl-] | 混合型（但以抑制阴极反应为主） | NaCl | 盐 | 饱和 | 0.035 | 35 | [5 empty] | 13.76068 | 21.23932 | 0 | 0 | 0 | 0 | 0 | 353K | 极化 | 80 mg/L |  | 0.8878
11703 | N-benzyl chitosan oligosaccharide quaternary ammonium salt (BHC) | C[N+](C)(C)CC(O)CNC1C(O)CC(CO)OC1OC4OC(CO)C(OC3C(O)C(N=Cc2ccccc2)C(O)OC3CO)C(O)C4N.[Cl-] | 混合型（但以抑制阴极反应为主） | NaCl | 盐 | 饱和 | 0.035 | 35 | [5 empty] | 13.76068 | 21.23932 | 0 | 0 | 0 | 0 | 0 | 353K | 极化 | 100 mg/L |  | 0.8806
11704 | N-propyl chitosan oligosaccharide quaternary ammonium salt (PHC) | CCC=NC3C(O)OC(CO)C(OC2C(O)C(N)C(OC1OC(CO)CC(O)C1NCC(O)C[N+](C)(C)C)OC2CO)C3O.[Cl-] | 混合型（但以抑制阴极反应为主） | NaCl | 盐 | 饱和 | 0.035 | 35 | [5 empty] | 13.76068 | 21.23932 | 0 | 0 | 0 | 0 | 0 | 353K | 极化 | 30 mg/L |  | 0.7152
11705 | N-propyl chitosan oligosaccharide quaternary ammonium salt (PHC) | CCC=NC3C(O)OC(CO)C(OC2C(O)C(N)C(OC1OC(CO)CC(O)C1NCC(O)C[N+](C)(C)C)OC2CO)C3O.[Cl-] | 混合型（但以抑制阴极反应为主） | NaCl | 盐 | 饱和 | 0.035 | 35 | [5 empty] | 13.76068 | 21.23932 | 0 | 0 | 0 | 0 | 0 | 353K | 极化 | 50 mg/L |  | 0.8773
11706 | N-propyl chitosan oligosaccharide quaternary ammonium salt (PHC) | CCC=NC3C(O)OC(CO)C(OC2C(O)C(N)C(OC1OC(CO)CC(O)C1NCC(O)C[N+](C)(C)C)OC2CO)C3O.[Cl-] | 混合型（但以抑制阴极反应为主） | NaCl | 盐 | 饱和 | 0.035 | 35 | [5 empty] | 13.76068 | 21.23932 | 0 | 0 | 0 | 0 | 0 | 353K | 极化 | 80 mg/L |  | 0.8343
11707 | N-propyl chitosan oligosaccharide quaternary ammonium salt (PHC) | CCC=NC3C(O)OC(CO)C(OC2C(O)C(N)C(OC1OC(CO)CC(O)C1NCC(O)C[N+](C)(C)C)OC2CO)C3O.[Cl-] | 混合型（但以抑制阴极反应为主） | NaCl | 盐 | 饱和 | 0.035 | 35 | [5 empty] | 13.76068 | 21.23932 | 0 | 0 | 0 | 0 | 0 | 353K | 极化 | 100 mg/L |  | 0.919
11716 | 2-undecyl-1-ethylamino imidazoline (2UEI) | CCCCCCCCCCC/C1=N/CCN1CCN | 阴极型 | NaCl | 盐 | 饱和 | 0.035 | 35 | [5 empty] | 13.76068 | 21.23932 | 0 | 0 | 0 | 0 | 0 | 298K | 极化 | 20 mg/L |  | 0.632 | 浸泡30min
11717 | 2-undecyl-1-ethylamino imidazoline (2UEI) | CCCCCCCCCCC/C1=N/CCN1CCN | 阴极型 | NaCl | 盐 | 饱和 | 0.035 | 35 | [5 empty] | 13.76068 | 21.23932 | 0 | 0 | 0 | 0 | 0 | 298K | 极化 | 40 mg/L |  | 0.6707 | 浸泡30min
11718 | 2-undecyl-1-ethylamino imidazoline (2UEI) | CCCCCCCCCCC/C1=N/CCN1CCN | 阴极型 | NaCl | 盐 | 饱和 | 0.035 | 35 | [5 empty] | 13.76068 | 21.23932 | 0 | 0 | 0 | 0 | 0 | 298K | 极化 | 80 mg/L |  | 0.7523 | 浸泡30min
11719 | 2-undecyl-1-ethylamino imidazoline (2UEI) | CCCCCCCCCCC/C1=N/CCN1CCN | 阴极型 | NaCl | 盐 | 饱和 | 0.035 | 35 | [5 empty] | 13.76068 | 21.23932 | 0 | 0 | 0 | 0 | 0 | 298K | 极化 | 100 mg/L |  | 0.8767 | 浸泡30min
11720 | 2-undecyl-1-ethylamino imidazoline (2UEI) | CCCCCCCCCCC/C1=N/CCN1CCN | 阴极型 | NaCl | 盐 | 饱和 | 0.035 | 35 | [5 empty] | 13.76068 | 21.23932 | 0 | 0 | 0 | 0 | 0 | 313K | 极化 | 80 mg/L |  | 0.8354 | 浸泡30min
11721 | 2-undecyl-1-ethylamino imidazoline (2UEI) | CCCCCCCCCCC/C1=N/CCN1CCN | 阴极型 | NaCl | 盐 | 饱和 | 0.035 | 35 | [5 empty] | 13.76068 | 21.23932 | 0 | 0 | 0 | 0 | 0 | 323K | 极化 | 80 mg/L |  | 0.8461 | 浸泡30min
11722 | 2-undecyl-1-ethylamino imidazoline (2UEI) | CCCCCCCCCCC/C1=N/CCN1CCN | 阴极型 | NaCl | 盐 | 饱和 | 0.035 | 35 | [5 empty] | 13.76068 | 21.23932 | 0 | 0 | 0 | 0 | 0 | 323K | 极化 | 80 mg/L |  | 0.9504 | 浸泡3h